## Hoja 1
RTM020 |  |  | m² | Cielo raso registrable de paneles de madera, sistema Fonotech Fonowood "BUTECH".
Cielo raso registrable suspendido situado a una altura menor de 4 m, de paneles perforados autoportantes, de MDF con una lámina de melamina con recubrimiento ignífugo en la cara vista, modelo Cree, color arce "BUTECH" "PORCELANOSA GRUPO", de 600x600 mm y 12 mm de espesor, suspendidos de la losa mediante perfilería metálica vista, de 24 mm de anchura, comprendiendo perfiles primarios, secundarios y angulares de remate, prelacados en color acero, fijados al techo mediante varillas y cuelgues.
Descompuesto | Ud | Descomposición |  |  | Rend. | Precio unitario | Precio partida
mt16pmb010aa | m² | Cielo raso formado por paneles perforados autoportantes, de MDF con una lámina de melamina con recubrimiento ignífugo en la cara vista, imitación madera, modelo Cree "BUTECH" "PORCELANOSA GRUPO", de 600x600 mm y 12 mm de espesor, con un velo de fibra de vidrio adherido a la cara interna del panel, como corrector acústico y filtro de partículas, resistencia térmica 0,06 m²K/W, conductividad térmica 0,2 W/(mK), densidad 2300 kg/m³, factor de resistencia a la difusión del vapor de agua 20 y Euroclase B-s2,d0 de reacción al fuego; incluso parte proporcional de sistema de perfilería metálica con acabado prelacado en color acero y varillas de sujeción. |  |  | 1.05 | 322385.88 | 338505.17
mo015 | h | Oficial 1ª montador de falsos techos. |  |  | 0.202 | 11228.3 | 2268.12
mo082 | h | Ayudante montador de falsos techos. |  |  | 0.202 | 7998.63 | 1615.72
| % | Medios auxiliares |  |  | 2 | 342389.01 | 6847.78
| % | Costes indirectos |  |  | 3 | 349236.79 | 10477.1
Coste de mantenimiento decenal: $ 251.799,72 en los primeros 10 años. | [5 empty] | Total: | 359713.89