## Hoja 1
UXN020 |  |  | m² | Suelo técnico registrable, "PORCELANATTO", para exterior.
Suelo técnico registrable, para exterior, compuesto por paneles autoportantes de 600x600 mm y 24 mm de espesor, formados por un soporte base de material porcelánico, de 10,5 mm de espesor, una capa de acabado de gres porcelánico, estilo textil "PORCELANATTO", de 596x596 mm y 10,5 mm de espesor, y una malla de fibra ignífuga dispuesta entre ambas piezas, adherida con resinas sintéticas, apoyados sobre pies regulables de polipropileno con carga mineral, de color negro, con base redonda, modelo SRE-55/75 "TAU CERÁMICA", para alturas entre 55 y 75 mm.
Descompuesto | Ud | Descomposición |  |  | Rend. | Precio unitario | Precio partida
mt12pct030ra | Ud | Pie regulable de polipropileno con carga mineral, de color negro, con base redonda, modelo SRE-55/75 "TAU CERÁMICA", para alturas entre 55 y 75 mm. |  |  | 3 | 11089.73 | 33269.19
mt23ppb011 | Ud | Tornillo de acero 19/22 mm. |  |  | 32 | 55.45 | 1774.4
mt13blw110 | Ud | Aerosol con 750 cm³ de espuma de poliuretano, de 25 kg/m³ de densidad, 150% de expansión, 18 N/cm² de resistencia a tracción y 20 N/cm² de resistencia a flexión, conductividad térmica 0,04 W/(mK), estable de -40°C a 100°C; aplicable con pistola. |  |  | 0.1 | 21255.31 | 2125.53
mt12pct016a | m² | Panel autoportante para suelo técnico registrable, de 600x600 mm y 24 mm de espesor, formado por un soporte base de material porcelánico, de 10,5 mm de espesor, una capa de acabado de gres porcelánico, estilo textil "PORCELANATTO", de 596x596 mm y 10,5 mm de espesor, clasificación 2/2/A/2, y una malla de fibra ignífuga dispuesta entre ambas piezas, adherida con resinas sintéticas, para garantizar la rigidez del conjunto. |  |  | 1.05 | 159414.85 | 167385.59
mo010 | h | Oficial 1ª montador. |  |  | 0.394 | 11654.21 | 4591.76
mo075 | h | Ayudante montador. |  |  | 0.394 | 7658.54 | 3017.46
| % | Medios auxiliares |  |  | 2 | 212163.93 | 4243.28
| % | Costes indirectos |  |  | 3 | 216407.21 | 6492.22
Coste de mantenimiento decenal: $ 44.579,89 en los primeros 10 años. | [5 empty] | Total: | 222899.43