## Hoja 1
EHZ020 |  |  | m² | Zunchado de columna de concreto armado, con hoja de fibra de carbono MasterBrace "BASF".
Zunchado de columna de concreto armado, mediante el sistema MasterBrace "BASF", formado por 2 capas de hojas de fibra de carbono unidireccional, MasterBrace FIB CF 230/4900 300/50 "BASF", 300 g/m², de 500x100 mm y 0,165 mm de espesor, resistencia a tracción 4900 MPa y elongación última 1,3%, embebida entre dos capas de MasterBrace SAT 4500 "BASF" sobre la superficie previamente lijada, regularizada con MasterBrace ADH 1460 "BASF" e imprimada con MasterBrace P 3500 "BASF".
Descompuesto | Ud | Descomposición |  |  | Rend. | Precio unitario | Precio partida
mt09reh120b | kg | Adhesivo tixotrópico de dos componentes a base de resina epoxi, MasterBrace ADH 1460 "BASF", para la correcta unión entre el concreto fresco y el concreto endurecido o para mejorar la adherencia del concreto endurecido y el acero. |  |  | 2.2 | 24236.01 | 53319.22
mt09reh420a | kg | Imprimación de dos componentes a base de resina epoxi, MasterBrace P 3500 "BASF", para aplicar con brocha o rodillo sobre elemento estructural a reforzar mediante hojas o laminados de fibra de carbono. |  |  | 0.44 | 78767.02 | 34657.49
mt09reh400a | m² | Hoja de fibra de carbono unidireccional, MasterBrace FIB CF 230/4900 300/50 "BASF", 300 g/m², de 500x100 mm y 0,165 mm de espesor, resistencia a tracción 4900 MPa, módulo de elasticidad 230.000 N/mm² y elongación última 1,3%, para refuerzo de estructuras. |  |  | 2.6 | 112921.15 | 293594.99
mt09reh430a | kg | Resina epoxi saturante, MasterBrace SAT 4500 "BASF", para la aplicación con rodillo sobre soportes de concreto o acero, en sistemas de refuerzo estructural mediante hojas de fibra de carbono, fibra de vidrio o fibra de aramida en columnas trabajando a compresión, vigas trabajando a cortante o flexión. |  |  | 1.232 | 67320.17 | 82938.45
mo042 | h | Oficial 1ª obra negra. |  |  | 3.863 | 11404.73 | 44056.47
mo089 | h | Ayudante de obra negra. |  |  | 3.863 | 8400.3 | 32450.36
| % | Medios auxiliares |  |  | 2 | 541016.98 | 10820.34
| % | Costes indirectos |  |  | 3 | 551837.32 | 16555.12
Coste de mantenimiento decenal: $ 39.787,47 en los primeros 10 años. | [5 empty] | Total: | 568392.44