## Hoja 1
EHZ100 |  |  | m | Refuerzo a flexión de vigas y viguetas, con laminado de fibra de carbono MBrace "BASF Construction Chemical".
Refuerzo a flexión por la cara superior de vigas o viguetas de concreto armado, mediante el sistema MBrace "BASF Construction Chemical", formado por laminado de fibra de carbono, MBrace Laminate "BASF Construction Chemical", de 50 mm de anchura y 1,4 mm de espesor, módulo de elasticidad 210000 N/mm², resistencia a tracción 3300 MPa y elongación última 1c65%, colocado con MBrace Laminate Adhesive HT "BASF Construction Chemical", sobre la superficie previamente lijada, regularizada con Concresive 1460 "BASF Construction Chemical" e imprimada con MBrace Primer "BASF Construction Chemical".
Descompuesto | Ud | Descomposición |  |  | Rend. | Precio unitario | Precio partida
mt09reh120b | kg | Adhesivo tixotrópico de dos componentes a base de resina epoxi, Concresive 1460 "BASF Construction Chemical", para la correcta unión entre el concreto fresco y el concreto endurecido o para mejorar la adherencia del concreto endurecido y el acero. |  |  | 0.22 | 21529.9 | 4736.58
mt09reh420a | kg | Imprimación de dos componentes a base de resina epoxi, MBrace Primer "BASF Construction Chemical", para aplicar con brocha o rodillo sobre elemento estructural a reforzar mediante hojas o laminados de fibra de carbono. |  |  | 0.048 | 54053.54 | 2594.57
mt09reh410iI | m | Laminado de fibra de carbono, MBrace Laminate "BASF Construction Chemical", de 50 mm de anchura y 1,4 mm de espesor, módulo de elasticidad 210000 N/mm², resistencia a tracción 3300 MPa y elongación última 1c65%, para refuerzo de estructuras. |  |  | 1.1 | 241737.7 | 265911.47
mt09reh440a | kg | Adhesivo de dos componentes a base de resina epoxi, MBrace Laminate Adhesive HT "BASF Construction Chemical", para aplicar con espátula sobre elemento estructural a reforzar mediante laminados de fibra de carbono. |  |  | 0.374 | 24964.39 | 9336.68
mo041 | h | Oficial 1ª obra negra. |  |  | 2.719 | 11837.32 | 32185.67
mo087 | h | Ayudante de obra negra. |  |  | 2.19 | 8043.13 | 17614.45
| % | Medios auxiliares |  |  | 2 | 332379.42 | 6647.59
| % | Costes indirectos |  |  | 3 | 339027.01 | 10170.81
Coste de mantenimiento decenal: $ 24.443,85 en los primeros 10 años. | [5 empty] | Total: | 349197.82