## Hoja 1
ZFV010 |  |  | m² | Sistema Veture de paneles prefabricados para aislamiento térmico por el exterior de fachada existente.
Rehabilitación energética de fachada, mediante aislamiento térmico por su cara exterior, con el sistema Veture, formado por paneles aislantes prefabricados compuestos de plaquetas cerámicas de gres, color rojo, unidas a un panel rígido de poliestireno extruido, de 30 mm de espesor; fijados los paneles prefabricados al paramento soporte con chazos de poliamida, tornillos de acero cincado y dispositivos auxiliares de fijación; sellado de juntas entre paneles prefabricados con adhesivo de caucho de silicona; colocación de plaquetas individuales de unión entre paneles prefabricados con adhesivo cementoso mejorado, C2 TE S2 y rejuntado final de las plaquetas con mortero, tipo CG2.
Descompuesto | Ud | Descomposición |  |  | Rend. | Precio unitario | Precio partida
mt12ppg010a | Ud | Panel prefabricado de 1240x600x48 mm, compuesto de plaquetas cerámicas de gres, según ISO 10545-11, color rojo, unidas a un panel rígido de poliestireno extruido, de 30 mm de espesor, resistencia a compresión >= 300 kPa, resistencia térmica 0,9 m²K/W, conductividad térmica 0,034 W/(mK), Euroclase E de reacción al fuego, incluso dispositivos auxiliares de fijación y plaquetas individuales. |  |  | 1.42 | 116193.05 | 164994.13
mt12ppg100a | Ud | Chazo de poliamida y tornillo de acero zincado, de 8 mm de diámetro y 100 mm de longitud. |  |  | 7 | 671.76 | 4702.32
mt12ppg110 | Ud | Cartucho de 310 cm³ de adhesivo de caucho de silicona. |  |  | 0.5 | 16310.98 | 8155.49
mt09mcr211 | kg | Adhesivo cementoso mejorado, C2 TE S2, altamente deformable, de fraguado normal, con deslizamiento reducido y tiempo abierto ampliado, compuesto de cemento de alta resistencia, agregados seleccionados, aditivos especiales y resinas sintéticas. |  |  | 0.75 | 3435.92 | 2576.94
mt09mcr100a | kg | Mortero, tipo CG2, para juntas de 5 a 30 mm, compuesto por cementos de alta resistencia, agregados seleccionados, pigmentos y aditivos específicos. |  |  | 8.5 | 2025.38 | 17215.73
mo052 | h | Oficial 1ª montador de sistemas de fachadas prefabricadas. |  |  | 0.606 | 11228.3 | 6804.35
mo099 | h | Ayudante montador de sistemas de fachadas prefabricadas. |  |  | 0.606 | 7998.63 | 4847.17
| % | Medios auxiliares |  |  | 2 | 209296.13 | 4185.92
| % | Costes indirectos |  |  | 3 | 213482.05 | 6404.46
Coste de mantenimiento decenal: $ 14.512,51 en los primeros 10 años. | [5 empty] | Total: | 219886.51