## Hoja 1
FTS020 | m² |  | Sistema "DBBLOK" de muro divisorio interior de ladrillo de concreto con aislamiento acústico.
Muro divisorio interior para separación entre recinto protegido y cualquier otro, realizada mediante el sistema "DBBLOK", formada por una hoja de mampostería de 12 cm de espesor de ladrillo de concreto perforado acústico, Geroblok Cámara "DBBLOK", para revestir, de 25x12x10 cm, recibida con mortero de cemento, confeccionado en obra, dosificación 1:5, revestida por ambas caras con 10 mm de yeso de construcción B1, proyectado, y acabado final con una capa de enlucido de yeso de aplicación en capa fina C6.
Código |  | Unidad |  | Descripción | Cantidad | Valor unitario | Valor parcial
1 |  |  |  | Materiales
mt04hdb020a |  | Ud |  | Ladrillo de concreto perforado acústico, Geroblok Cámara "DBBLOK", para revestir, de 25x12x10 cm, con un aislamiento a ruido aéreo de 52 dBA. | 35 | 690.92 | 24182.2
mt08aaa010a |  | m³ |  | Agua. | 0.006 | 3281.16 | 19.69
mt01arg005a |  | t |  | Arena de cantera, para mortero preparado en obra. | 0.026 | 45136 | 1173.54
mt08cem000d |  | kg |  | Cemento gris en sacos. | 4.985 | 483.43 | 2409.9
mt09pye010c |  | m³ |  | Pasta de yeso de construcción para proyectar mediante mezcladora-bombeadora B1. | 0.02 | 414106 | 8282.13
mt28vye010 |  | m |  | Guardavivos de plástico y metal, estable a la acción de los sulfatos. | 0.215 | 891.65 | 191.7
mt09pye010a |  | m³ |  | Pasta de yeso para aplicación en capa fina C6. | 0.003 | 351306 | 1053.92
[5 empty] | Subtotal materiales: |  | 37313.1
2 |  |  |  | Equipo
mq06pym010 |  | h |  | Mezcladora-bombeadora para morteros y yesos proyectados, de 3 m³/h. | 0.227 | 21495.1 | 4879.39
mq06hor010 |  | h |  | Concretera eléctrica con una capacidad de amasado de 160 l. | 0.019 | 8706.88 | 165.43
[5 empty] | Subtotal equipo: |  | 5044.82
3 |  |  |  | Mano de obra
mo021 |  | h |  | Oficial 1ª obra gris. | 0.793 | 25476.9 | 20203.2
mo114 |  | h |  | Peón de obra gris. | 0.572 | 18348.8 | 10495.5
mo033 |  | h |  | Maestro yesero. | 0.661 | 25476.9 | 16840.2
mo071 |  | h |  | Ayudante yesero. | 0.331 | 19044.7 | 6303.78
[5 empty] | Subtotal mano de obra: |  | 53842.7
4 |  |  |  | Herramienta menor
|  | % |  | Herramienta menor | 2 | 96200.6 | 1924.01
Coste de mantenimiento decenal: $ 1.962,49 en los primeros 10 años. |  |  |  |  | Costos directos (1+2+3+4): |  | 98124.6