## Hoja 1
NAO030 | m² |  | Aislamiento térmico entre montantes en trasdosado autoportante de placas.
Aislamiento térmico entre los montantes de la estructura portante del trasdosado autoportante de placas, formado por panel compacto de lana de vidrio hidrofugada, ECO 035 "ISOVER", de 50 mm de espesor, revestido por una de sus caras con una barrera de vapor resistente a tracción y resistente al desgarro, compuesta por un complejo de papel kraft con polietileno, resistencia térmica 1,4 m²K/W, conductividad térmica 0,035 W/(mK), colocado entre los montantes de la estructura portante.
Código |  | Unidad |  | Descripción | Cantidad | Valor unitario | Valor parcial
1 |  |  |  | Materiales
mt16lvi030ajhq |  | m² |  | Panel compacto de lana de vidrio hidrofugada, ECO 035 "ISOVER", de 50 mm de espesor, revestido por una de sus caras con una barrera de vapor resistente a tracción y resistente al desgarro, compuesta por un complejo de papel kraft con polietileno, resistencia térmica 1,4 m²K/W, conductividad térmica 0,035 W/(mK), Euroclase F de reacción al fuego, capacidad de absorción de agua a corto plazo <=1 kg/m² y factor de resistencia a la difusión del vapor de agua 1. | 1.05 | 28962.1 | 30410.2
[5 empty] | Subtotal materiales: |  | 30410.2
2 |  |  |  | Mano de obra
mo054 |  | h |  | Oficial 1ª colocador de aislantes. | 0.113 | 26179.2 | 2958.25
mo101 |  | h |  | Ayudante colocador de aislantes. | 0.056 | 19044.7 | 1066.5
[5 empty] | Subtotal mano de obra: |  | 4024.75
3 |  |  |  | Herramienta menor
|  | % |  | Herramienta menor | 2 | 34435 | 688.7
Coste de mantenimiento decenal: $ 702,47 en los primeros 10 años. |  |  |  |  | Costos directos (1+2+3): |  | 35123.7