## Hoja 1
ICR021 | m² | Ducto de lana mineral.
Ducto rectangular para la distribución de aire climatizado formado por panel rígido de alta densidad de lana de vidrio Climaver Star "ISOVER", de 40 mm de espesor, revestido por aluminio gofrado plastificado por el exterior y tejido NETO por el interior, resistencia térmica 1,25 m²K/W, conductividad térmica 0,032 W/(mK). Incluso codos, derivaciones, sellado de uniones con cola Climaver, embocaduras, soportes metálicos galvanizados, elementos de fijación, sellado de tramos con cinta Climaver Star de aluminio, accesorios de montaje y piezas especiales.
Código |  | Unidad | Descripción | Cantidad | Valor unitario | Valor parcial
1 |  |  | Materiales
mt42coi010ib |  | m² | Panel rígido de alta densidad de lana de vidrio Climaver Star "ISOVER", de 40 mm de espesor, revestido por aluminio gofrado plastificado por el exterior y tejido NETO por el interior, para la formación de ductos autoportantes para la distribución de aire en climatización, resistencia térmica 1,25 m²K/W, conductividad térmica 0,032 W/(mK), Euroclase B-s1, d0 de reacción al fuego, con código de designación MW-EN 14303-T5-MV1. | 1.15 | 229064 | 263424
mt42coi020d |  | m | Cinta "Climaver Star" de aluminio de 50 micras de espesor y 63 mm de ancho, con adhesivo a base de resinas acrílicas, para el sellado de uniones de ductos de lana de vidrio "Climaver Star". | 1.5 | 8805.65 | 13208.5
mt42coi031 |  | Ud | Cartucho de 300 ml de adhesivo de montaje sin disolventes, Cola Climaver Star "ISOVER", para unión de ductos de lana de vidrio. | 0.03 | 41834.2 | 1255.03
mt42con025 |  | Ud | Soporte metálico de acero galvanizado para sujeción a la losa de ducto rectangular de lana mineral para la distribución de aire en climatización. | 0.5 | 24925 | 12462.5
mt42www011 |  | Ud | Repercusión, por m², de material auxiliar para fijación y confección de canalizaciones de aire en instalaciones de climatización. | 0.1 | 77817.4 | 7781.74
|  |  |  | Subtotal materiales: |  | 298131
2 |  |  | Mano de obra
mo012 |  | h | Oficial 1ª instalador de ductos de fibras minerales. | 0.427 | 26179.2 | 11178.5
mo083 |  | h | Ayudante instalador de ductos de fibras minerales. | 0.427 | 19044.7 | 8132.07
|  |  |  | Subtotal mano de obra: |  | 19310.6
3 |  |  | Herramienta menor
|  | % | Herramienta menor | 2 | 317442 | 6348.84
Coste de mantenimiento decenal: $ 74.471,87 en los primeros 10 años. |  |  |  | Costos directos (1+2+3): |  | 323791