## Hoja 1
NIA200 | m² |  | Impermeabilización de depósito de agua con revestimiento sintético.
Impermeabilización de depósito de agua constituido por muro de superficie lisa de concreto, elementos prefabricados de concreto o revocos de mortero rico en cemento, con dos manos de revestimiento continuo elástico impermeabilizante, acabado satinado, color blanco, de 1,2 mm de espesor mínimo; previa aplicación de una mano de imprimación de dos componentes, a base de resina epoxi en dispersión acuosa, incolora, acabado satinado. Incluso geotextil no tejido de fibras de poliéster y masilla tixotrópica, para la resolución de puntos singulares.
Código |  | Unidad |  | Descripción | Cantidad | Valor unitario | Valor parcial
1 |  |  |  | Materiales
mt15dag500a |  | l |  | Imprimación de dos componentes, a base de resina epoxi en dispersión acuosa, incolora, acabado satinado, para aplicar con brocha, rodillo o pistola. | 0.2 | 188072 | 37614.4
mt15dag502a |  | kg |  | Masilla tixotrópica a base de poliuretano líquido, color gris. | 0.12 | 104965 | 12595.9
mt15dag504a |  | m² |  | Geotextil no tejido de fibras de poliéster, de 100 g/m² de masa superficial y 0,82 mm de espesor, suministrado en rollos de 0,2x100 m. | 0.1 | 16542.5 | 1654.25
mt15dag501a |  | kg |  | Revestimiento continuo elástico impermeabilizante, a base de resina de poliuretano monocomponente, dióxido de titanio, pigmentos, pigmentos extendedores seleccionados, acabado satinado, color blanco, antimoho y antiverdín, con resistencia a los álcalis, para aplicar con brocha, rodillo o pistola. | 2 | 84408 | 168816
[5 empty] | Subtotal materiales: |  | 220680
2 |  |  |  | Mano de obra
mo032 |  | h |  | Oficial 1ª aplicador de productos impermeabilizantes. | 0.824 | 25476.9 | 20993
mo070 |  | h |  | Ayudante aplicador de productos impermeabilizantes. | 0.824 | 19044.7 | 15692.8
[5 empty] | Subtotal mano de obra: |  | 36685.8
3 |  |  |  | Herramienta menor
|  | % |  | Herramienta menor | 2 | 257366 | 5147.32
Coste de mantenimiento decenal: $ 10.500,54 en los primeros 10 años. |  |  |  |  | Costos directos (1+2+3): |  | 262513