## Hoja 1
0FC010 | Ud |  | Lastre o contrapeso de concreto simple para estabilizador de fachada.
Lastre o contrapeso de concreto simple, para sujeción de estabilizador de fachada, de 1x2x2 m, realizado con concreto f'c=170 kg/cm² (17 MPa), clase de exposición F0 S0 P0 C0, tamaño máximo del agregado 19 mm, manejabilidad blanda, preparado en obra y fundido con medios manuales; montaje y desmontaje de sistema de encofrado recuperable, realizado con paneles metálicos, amortizables en 200 usos. Incluso lámina de polietileno para protección del piso existente en la vía pública y líquido desencofrante MasterFinish RL 294 "MBCC de Sika", para evitar la adherencia del concreto al encofrado. El precio incluye la demolición del lastre o contrapeso con martillo neumático y la carga manual de escombros sobre camión o contenedor.
Código |  | Unidad |  | Descripción | Cantidad | Valor unitario | Valor parcial
1 |  |  |  | Materiales
mt16png010c |  | m² |  | Film de polietileno de 0,15 mm de espesor y 138 g/m² de masa superficial. | 2.2 | 1755.28 | 3861.62
mt08eme040 |  | m² |  | Paneles metálicos de varias dimensiones, para encofrar elementos de concreto. | 0.06 | 113747 | 6824.81
mt50spa052b |  | m |  | Tablón de madera de pino, de 20x7,2 cm. | 0.24 | 13828.1 | 3318.75
mt50spa081a |  | Ud |  | Puntal metálico telescópico, de hasta 3 m de altura. | 0.16 | 42114.4 | 6738.3
mt08eme051a |  | m |  | Fleje de acero galvanizado, para encofrado metálico. | 1.2 | 634.35 | 761.22
mt08var050 |  | kg |  | Alambre galvanizado para atar, de 1,30 mm de diámetro. | 0.6 | 3281.16 | 1968.7
mt08var060 |  | kg |  | Puntas de acero de 20x100 mm. | 1.2 | 19140.1 | 22968.1
mt08dba010g |  | l |  | Agente desmoldeante, a base de aceites especiales, emulsionable en agua MasterFinish RL 294 "MBCC de Sika", para encofrados metálicos, fenólicos o de madera. | 0.36 | 4068.64 | 1464.71
mt08aaa010a |  | m³ |  | Agua. | 0.898 | 3281.16 | 2946.48
mt01arg000d |  | m³ |  | Arena cribada. | 2.112 | 77734.2 | 164175
mt01arg001di |  | m³ |  | Agregado grueso homogeneizado, de tamaño máximo 19 mm. | 3.74 | 55166.2 | 206322
mt08cem000d |  | kg |  | Cemento gris en sacos. | 1320 | 483.43 | 638128
[5 empty] | Subtotal materiales: |  | 1059480
2 |  |  |  | Equipo
mq06hor010 |  | h |  | Concretera eléctrica con una capacidad de amasado de 160 l. | 3.06 | 8706.88 | 26643
mq05mai030 |  | h |  | Martillo neumático. | 18.547 | 11532.5 | 213892
mq05pdm010a |  | h |  | Compresor portátil eléctrico 2 m³/min de caudal. | 9.274 | 10769.3 | 99874.2
[5 empty] | Subtotal equipo: |  | 340410
3 |  |  |  | Mano de obra
mo044 |  | h |  | Oficial 1ª encofrador. | 5.06 | 26513 | 134156
mo091 |  | h |  | Ayudante encofrador. | 6.747 | 19805.7 | 133629
mo045 |  | h |  | Oficial 1ª cementador de concreto armado. | 0.281 | 26513 | 7450.16
mo092 |  | h |  | Ayudante cementador de concreto armado. | 1.406 | 19805.7 | 27846.8
mo113 |  | h |  | Peón de obra blanca. | 17.148 | 18348.8 | 314644
mo112 |  | h |  | Ayudante entendido. | 39.918 | 18649 | 744429
[5 empty] | Subtotal mano de obra: |  | 1362160
4 |  |  |  | Herramienta menor
|  | % |  | Herramienta menor | 2 | 2762040 | 55240.8
Coste de mantenimiento decenal: $ 84.518,47 en los primeros 10 años. |  |  |  |  | Costos directos (1+2+3+4): |  | 2817280