## Hoja 1
EHH050 | m² | Refuerzo de losa mediante recrecido con concreto armado.
Refuerzo de losa de concreto mediante recrecido de 7 cm de espesor en la cara superior, para capa de compresión de concreto armado, realizada con concreto f'c=210 kg/cm² (21 MPa), clase de exposición F0 S0 P0 C0, tamaño máximo del agregado 12,5 mm, manejabilidad blanda, preparado en obra, y fundido con medios manuales, y malla electrosoldada tipo XX 50, 25x25 cm y Ø 4-4 mm. Incluso apuntalamiento y desapuntalamiento de la losa.
Código |  |  | Unidad | Descripción | Cantidad | Valor unitario | Valor parcial
1 |  |  |  | Materiales
mt50spa052b |  |  | m | Tablón de madera de pino, de 20x7,2 cm. | 0.02 | 13828.1 | 276.56
mt50spa101 |  |  | kg | Clavos de acero. | 0.05 | 4094.89 | 204.74
mt50spa081a |  |  | Ud | Puntal metálico telescópico, de hasta 3 m de altura. | 0.013 | 42114.4 | 547.49
mt07aco020h |  |  | Ud | Separador homologado para losas macizas. | 3 | 194.91 | 584.73
mt07ame050aae |  |  | m² | Malla electrosoldada tipo XX 50, 25x25 cm y Ø 4-4 mm, según NTC 5806 y ASTM A1064 / A1064M. | 1.2 | 1972.29 | 2366.75
mt08aaa010a |  |  | m³ | Agua. | 0.117 | 3281.16 | 383.9
mt01arg000d |  |  | m³ | Arena cribada. | 0.043 | 77734.2 | 3342.57
mt01arg001de |  |  | m³ | Agregado grueso homogeneizado, de tamaño máximo 12,5 mm. | 0.064 | 56269.5 | 3601.25
mt08cem000d |  |  | kg | Cemento gris en sacos. | 27.597 | 483.43 | 13341.2
[5 empty] | Subtotal materiales: |  | 24649.2
2 |  |  |  | Equipo
mq06hor010 |  |  | h | Concretera eléctrica con una capacidad de amasado de 160 l. | 0.054 | 8706.88 | 470.17
[5 empty] | Subtotal equipo: |  | 470.17
3 |  |  |  | Mano de obra
mo042 |  |  | h | Oficial 1ª obra negra. | 0.883 | 26513 | 23411
mo089 |  |  | h | Ayudante de obra negra. | 0.883 | 19805.7 | 17488.4
mo113 |  |  | h | Peón de obra blanca. | 0.112 | 18348.8 | 2055.06
mo112 |  |  | h | Ayudante entendido. | 0.118 | 18649 | 2200.58
[5 empty] | Subtotal mano de obra: |  | 45155.1
4 |  |  |  | Herramienta menor
|  |  | % | Herramienta menor | 2 | 70274.5 | 1405.49
Coste de mantenimiento decenal: $ 5.017,60 en los primeros 10 años. |  |  |  |  | Costos directos (1+2+3+4): |  | 71680