## Hoja 1
FFY040 | m² |  | Refuerzo de mampostería de ladrillo cerámico cara vista, con mortero y malla.
Refuerzo de la cara interior de mampostería de ladrillo cerámico cara vista, mediante picado con medios manuales; enfoscado de cemento, a buena vista, acabado superficial rugoso, con mortero de cemento M-5; colocación de malla de triple torsión, de 13 mm de paso de malla y 0,7 mm de diámetro, acabado galvanizado, fijada a la mampostería con chazos de expansión y enfoscado con mortero reparador, reforzado con fibras, resistente a los sulfatos, de muy alta resistencia mecánica y retracción compensada, con una resistencia a compresión a 28 días mayor o igual a 40 N/mm² y un módulo de elasticidad mayor o igual a 17000 N/mm², Euroclase A1 de reacción al fuego, compuesto por cementos especiales, agregados seleccionados, aditivos y fibras, en capa de 15 mm de espesor medio, acabado fratasado, aplicado manualmente y presionando el mortero con una llana sobre la superficie.
Código |  | Unidad |  | Descripción | Cantidad | Valor unitario | Valor parcial
1 |  |  |  | Materiales
mt09mor010c |  | m³ |  | Mortero de cemento CEM II/B-P 32,5 N tipo M-5, confeccionado en obra con 250 kg/m³ de cemento y una proporción en volumen 1/6. | 0.015 | 242985 | 3644.77
mt52mtt010a |  | m² |  | Malla de triple torsión, de 13 mm de paso de malla y 0,7 mm de diámetro, acabado galvanizado. | 1.05 | 3354.77 | 3522.51
mt07aaa012 |  | Ud |  | Chazo de expansión M6, FISCHER FNA II 6X30/5". | 1.1 | 1046.91 | 1151.6
mt28mrp011g |  | kg |  | Mortero reparador, reforzado con fibras, resistente a los sulfatos, de muy alta resistencia mecánica y retracción compensada, con una resistencia a compresión a 28 días mayor o igual a 40 N/mm² y un módulo de elasticidad mayor o igual a 17000 N/mm², Euroclase A1 de reacción al fuego, compuesto por cementos especiales, agregados seleccionados, aditivos y fibras, aplicado en espesores de hasta 35 mm en vertical y 75 mm en horizontal, para reparar elementos constructivos de concreto estructural. | 30 | 1747.59 | 52427.7
[5 empty] | Subtotal materiales: |  | 60746.6
2 |  |  |  | Mano de obra
mo020 |  | h |  | Oficial 1ª obra blanca. | 0.52 | 25476.9 | 13248
mo113 |  | h |  | Peón de obra blanca. | 0.52 | 18348.8 | 9541.35
[5 empty] | Subtotal mano de obra: |  | 22789.3
3 |  |  |  | Herramienta menor
|  | % |  | Herramienta menor | 2 | 83535.9 | 1670.72
Coste de mantenimiento decenal: $ 8.972,26 en los primeros 10 años. |  |  |  |  | Costos directos (1+2+3): |  | 85206.6