## Hoja 1
NLG310 | m² |  | Impermeabilización líquida, para reparación de cubiertas arquitectónicas, aplicación mecánica en caliente. Sistema MasterSeal Roof "MBCC de Sika".
Impermeabilización líquida, para reparación de cubiertas arquitectónicas, de 2 a 2,5 mm de espesor total, sobre superficie soporte de concreto o mortero. Sistema MasterSeal Roof 2103 "MBCC de Sika" formado por impermeabilizante líquido, MasterSeal M 803 "MBCC de Sika", de color gris, aplicado mediante sistema de proyección mecánica en caliente, previa imprimación con MasterSeal P 770 "MBCC de Sika", endurecida superficialmente mediante espolvoreo con agregado de cuarzo natural, MasterTop F5 "MBCC de Sika", y aplicación de MasterSeal P 691 "MBCC de Sika" como puente de unión; y sellado de la impermeabilización con dos capas de membrana elástica impermeabilizante de color gris RAL 7032, MasterSeal TC 259 "MBCC de Sika".
Código |  | Unidad |  | Descripción | Cantidad | Valor unitario | Valor parcial
1 |  |  |  | Materiales
mt15bas120i |  | kg |  | Imprimación de color marfil, MasterSeal P 770 "MBCC de Sika", de dos componentes, con tecnología Xolutec, para aplicar sobre superficie soporte de concreto, de mortero o metálica con brocha o rodillo. | 0.3 | 62549.9 | 18765
mt15bas130c |  | kg |  | Agregado de cuarzo natural, MasterTop F5 "MBCC de Sika", de granulometría comprendida entre 0,4 y 1,0 mm, para utilizar como carga mineral en combinación con resinas epoxi o poliuretano. | 1 | 3979.96 | 3979.96
mt15bas120m |  | kg |  | Imprimación incolora, MasterSeal P 691 "MBCC de Sika", a base de resina de poliuretano monocomponente y disolventes, para aplicar sobre PVC, EPDM, madera, poliéster o fibrocemento, sobre membranas proyectadas tipo MasterSeal o como puente de unión con rastrillo de goma y rodillo de pelo corto. | 0.1 | 87075 | 8707.5
mt15bas160a |  | kg |  | Impermeabilizante líquido, MasterSeal M 803 "MBCC de Sika", de color gris, de dos componentes a base de resina de poliuretano, para aplicar mediante sistema de proyección mecánica en caliente, para conformar una membrana impermeable en cubiertas planas o inclinadas. | 2.2 | 57870.7 | 127316
mt15bas150a |  | kg |  | Membrana elástica impermeabilizante de color gris RAL 7032, MasterSeal TC 259 "MBCC de Sika", compuesto por poliuretano alifático monocomponente y disolventes, con resistencia a los rayos UV, de aplicación como capa de acabado elástica para protección frente a la intemperie, en el sistema MasterSeal Roof de impermeabilización vista de cubiertas. | 0.2 | 89441.5 | 17888.3
[5 empty] | Subtotal materiales: |  | 176656
2 |  |  |  | Equipo
mq06pyp010 |  | h |  | Equipo completo para proyección de productos impermeabilizantes líquidos en caliente. | 0.232 | 6750.99 | 1566.23
[5 empty] | Subtotal equipo: |  | 1566.23
3 |  |  |  | Mano de obra
mo032 |  | h |  | Oficial 1ª aplicador de productos impermeabilizantes. | 0.357 | 25476.9 | 9095.26
mo070 |  | h |  | Ayudante aplicador de productos impermeabilizantes. | 0.357 | 19044.7 | 6798.94
[5 empty] | Subtotal mano de obra: |  | 15894.2
4 |  |  |  | Herramienta menor
|  | % |  | Herramienta menor | 2 | 194117 | 3882.33
Coste de mantenimiento decenal: $ 19.799,91 en los primeros 10 años. |  |  |  |  | Costos directos (1+2+3+4): |  | 197999