## Hoja 1
QAD011 | m² | Cubierta plana transitable, no ventilada, con piso fijo, tipo convencional, para uso deportivo. Impermeabilización con mantos asfálticos, tipo monocapa mejorada.
Cubierta plana transitable, no ventilada, con piso fijo, tipo convencional, pendiente del 1% al 5%, para uso deportivo. FORMACIÓN DE PENDIENTES: mediante encintado de limatesas, limahoyas y juntas con maestras de ladrillo cerámico hueco doble y capa de arcilla expandida, vertida en seco y consolidada en su superficie con lechada de cemento, proporcionando una resistencia a compresión de 1 MPa y con una conductividad térmica de 0,087 W/(mK), con espesor medio de 10 cm; con capa de regularización de mortero de cemento, confeccionado en obra, dosificación 1:6 de 4 cm de espesor, acabado fratasado; AISLAMIENTO TÉRMICO: panel rígido de lana mineral hidrofugada; CAPA SEPARADORA BAJO CAPA DE REFUERZO: geotextil no tejido compuesto por fibras de poliéster unidas por agujeteado, (150 g/m²); CAPA DE REFUERZO: mortero de cemento CEM II/B-P 32,5 N tipo M-10 de 4 cm de espesor; IMPERMEABILIZACIÓN: tipo monocapa, adherida, formada por un manto de betún modificado con elastómero SBS, de 3,5 mm de espesor, con armadura de fieltro de poliéster no tejido de 160 g/m², mejorada con un manto de betún aditivado con plastómero APP, totalmente adheridos con soplete; CAPA SEPARADORA BAJO PROTECCIÓN: geotextil no tejido compuesto por fibras de poliéster unidas por agujeteado, (200 g/m²); CAPA DE PROTECCIÓN: revestimiento continuo sintético, formado por la aplicación sucesiva de una capa de mortero epoxi bicomponente, abrasión Taber en seco < 0,2 g y rendimiento aproximado de 0,80 kg/m²; dos capas de mortero bicomponente a base de resinas acrílico-epoxi, abrasión Taber en seco < 0,2 g y rendimiento aproximado de 0,4 kg/m² por capa; y una capa de sellado con pintura bicomponente a base de resinas acrílico-epoxi, abrasión Taber en seco < 0,2 g, viscosidad > 40 poises y rendimiento aproximado de 0,2 kg/m²; extendidas a mano mediante rastras de banda de goma en capas uniformes con un espesor total aproximado de 1,0 mm, colocado sobre base de concreto f'c=210 kg/cm² (21 MPa), clase de exposición F0 S0 P0 C0, tamaño máximo del agregado 19 mm, manejabilidad blanda de 10 cm de espesor, armado con malla electrosoldada tipo XX 131, 15x15 cm y Ø 5-5 mm. El precio no incluye la ejecución y el sellado de las juntas ni la ejecución de remates en los encuentros con paramentos y desagües.
Código |  | Unidad | Descripción | Cantidad | Valor unitario | Valor parcial
1 |  |  | Materiales
mt04lvc010c |  | Ud | Ladrillo cerámico hueco doble, para revestir, 24x11,5x9 cm, densidad 780 kg/m³. | 3 | 705.72 | 2117.16
mt01arl030a |  | m³ | Arcilla expandida, suministrada en sacos. | 0.1 | 362319 | 36231.9
mt09lec020b |  | m³ | Lechada de cemento CEM II/B-P 32,5 N 1/3. | 0.01 | 237295 | 2372.95
mt16pea020b |  | m² | Panel rígido de poliestireno expandido, mecanizado lateral recto, de 20 mm de espesor, resistencia térmica 0,55 m²K/W, conductividad térmica 0,036 W/(mK), para junta de contracción. | 0.01 | 7840.25 | 78.4
mt08aaa010a |  | m³ | Agua. | 0.008 | 3281.16 | 26.25
mt01arg005a |  | t | Arena de cantera, para mortero preparado en obra. | 0.065 | 45136 | 2933.84
mt08cem000d |  | kg | Cemento gris en sacos. | 10 | 483.43 | 4834.3
mt16lrc010ac |  | m² | Panel rígido de lana mineral hidrofugada, de 50 mm de espesor, resistencia térmica >= 1,3 m²K/W, conductividad térmica 0,038 W/(mK), Euroclase A1 de reacción al fuego. | 1.05 | 111238 | 116800
mt14gsa020bc |  | m² | Geotextil no tejido compuesto por fibras de poliéster unidas por agujeteado, con una resistencia a la tracción longitudinal de 1,88 kN/m, una resistencia a la tracción transversal de 1,49 kN/m, una apertura de cono al ensayo de perforación dinámica según ISO 13433 inferior a 40 mm, resistencia CBR a punzonamiento 0,3 kN y una masa superficial de 150 g/m². | 1.05 | 3664.72 | 3847.96
mt09mor010e |  | m³ | Mortero de cemento CEM II/B-P 32,5 N tipo M-10, confeccionado en obra con 380 kg/m³ de cemento y una proporción en volumen 1/4. | 0.04 | 280918 | 11236.7
mt14lba010g |  | m² | Manto de betún modificado con elastómero SBS, de 3,5 mm de espesor, masa nominal 4 kg/m², con armadura de fieltro de poliéster no tejido de 160 g/m², de superficie no protegida. | 1.1 | 37380.1 | 41118.1
mt14lad010a |  | m² | Manto de betún aditivado con plastómero APP, de 2,5 mm de espesor, masa nominal 3 kg/m², con armadura de fieltro de fibra de vidrio de 60 g/m², de superficie no protegida. | 1.1 | 18428.3 | 20271.1
mt14gsa020ce |  | m² | Geotextil no tejido compuesto por fibras de poliéster unidas por agujeteado, con una resistencia a la tracción longitudinal de 1,63 kN/m, una resistencia a la tracción transversal de 2,08 kN/m, una apertura de cono al ensayo de perforación dinámica según ISO 13433 inferior a 27 mm, resistencia CBR a punzonamiento 0,4 kN y una masa superficial de 200 g/m². | 1.05 | 5025.9 | 5277.2
mt07ame050eda |  | m² | Malla electrosoldada tipo XX 131, 15x15 cm y Ø 5-5 mm, según NTC 5806 y ASTM A1064 / A1064M. | 1.1 | 5025.04 | 5527.54
mt10haf050qbi |  | m³ | Concreto f'c=210 kg/cm² (21 MPa), clase de exposición F0 S0 P0 C0, tamaño máximo del agregado 19 mm, manejabilidad blanda, fabricado en planta, según NSR-10 y ACI 318. | 0.1 | 328220 | 32822
mt47adc010a |  | kg | Mortero epoxi bicomponente. | 0.8 | 9158.76 | 7327.01
mt47adc020a |  | kg | Mortero bicomponente a base de resinas acrílico-epoxi. | 0.8 | 30011.6 | 24009.3
mt27pij030a |  | kg | Pintura bicomponente a base de resinas acrílico-epoxi. | 0.2 | 33162 | 6632.4
|  |  |  | Subtotal materiales: |  | 323464
2 |  |  | Equipo
mq06hor010 |  | h | Concretera eléctrica con una capacidad de amasado de 160 l. | 0.038 | 8706.88 | 330.86
|  |  |  | Subtotal equipo: |  | 330.86
3 |  |  | Mano de obra
mo020 |  | h | Oficial 1ª obra blanca. | 0.64 | 25476.9 | 16305.2
mo113 |  | h | Peón de obra blanca. | 1.282 | 18348.8 | 23523.1
mo029 |  | h | Oficial 1ª aplicador de láminas y mantos impermeabilizantes. | 0.173 | 25476.9 | 4407.51
mo067 |  | h | Ayudante aplicador de láminas y mantos impermeabilizantes. | 0.173 | 19044.7 | 3294.72
mo054 |  | h | Oficial 1ª colocador de aislantes. | 0.062 | 26179.2 | 1623.11
mo101 |  | h | Ayudante colocador de aislantes. | 0.062 | 19044.7 | 1180.77
|  |  |  | Subtotal mano de obra: |  | 50334.4
4 |  |  | Herramienta menor
|  | % | Herramienta menor | 2 | 374129 | 7482.59
Coste de mantenimiento decenal: $ 100.745,53 en los primeros 10 años. |  |  |  | Costos directos (1+2+3+4): |  | 381612