## Hoja 1
ANV010 | m² |  | Solera ventilada de concreto.
Solera ventilada de concreto armado de 20+4 cm de canto, sobre encofrado perdido de piezas de polipropileno reciclado, realizada con concreto f'c=210 kg/cm² (21 MPa), clase de exposición F0 S0 P0 C0, tamaño máximo del agregado 12,5 mm, manejabilidad blanda, preparado en obra, y malla electrosoldada tipo 6x6 6/6 de acero Grado 70, con barras separadas 15,24x15,24 cm de Ø 4,88 mm como armadura de reparto, colocada sobre separadores homologados en capa de compresión de 4 cm de espesor; con juntas de retracción de 5 mm de espesor, mediante corte con disco de diamante; apoyado todo ello sobre base de solado de limpieza. Incluso panel de poliestireno expandido de 30 mm de espesor, para la ejecución de juntas de contracción. El precio no incluye la capa de piso de limpieza ni las piezas especiales.
Código |  | Unidad |  | Descripción | Cantidad | Valor unitario | Valor parcial
1 |  |  |  | Materiales
mt07cid010j |  | m² |  | Encofrado perdido de piezas de polipropileno reciclado, de 50x50x20 cm, para soleras ventiladas. | 1.05 | 32168.4 | 33776.9
mt08var050 |  | kg |  | Alambre galvanizado para atar, de 1,30 mm de diámetro. | 0.005 | 4983.82 | 24.92
mt07ame120ee |  | m² |  | Malla electrosoldada tipo 6x6 6/6 de acero Grado 70, con barras lisas separadas 15,24x15,24 cm de 4,88 mm de diámetro, según NTC 5806 y ASTM A1064 / A1064M. | 1.1 | 6138.89 | 6752.78
mt08aaa010a |  | m³ |  | Agua. | 0.019 | 4983.82 | 94.69
mt01arg000d |  | m³ |  | Arena cribada. | 0.049 | 106280 | 5207.72
mt01arg001de |  | m³ |  | Agregado grueso homogeneizado, de tamaño máximo 12,5 mm. | 0.073 | 76933.1 | 5616.11
mt08cem000d |  | kg |  | Cemento gris en sacos. | 31.46 | 734.29 | 23100.8
mt07aco020m |  | Ud |  | Separador homologado para malla electrosoldada. | 1 | 291.93 | 291.93
mt16pea020c |  | m² |  | Panel rígido de poliestireno expandido, mecanizado lateral recto, de 30 mm de espesor, resistencia térmica 0,8 m²K/W, conductividad térmica 0,036 W/(mK), para junta de contracción. | 0.053 | 16607.1 | 880.17
[5 empty] | Subtotal materiales: |  | 75745.9
2 |  |  |  | Equipo
mq06vib020 |  | h |  | Regla vibrante de 3 m. | 0.082 | 17456.7 | 1431.45
mq06hor010 |  | h |  | Concretera eléctrica con una capacidad de amasado de 160 l. | 0.053 | 11514.6 | 610.27
mq06cor020 |  | h |  | Equipo para corte de juntas en soleras de concreto. | 0.075 | 35511.6 | 2663.37
[5 empty] | Subtotal equipo: |  | 4705.09
3 |  |  |  | Mano de obra
mo044 |  | h |  | Oficial 1ª encofrador. | 0.012 | 38230.4 | 458.77
mo091 |  | h |  | Ayudante encofrador. | 0.012 | 28560.5 | 342.73
mo043 |  | h |  | Oficial 1ª armador de concreto. | 0.025 | 38230.4 | 955.76
mo090 |  | h |  | Ayudante armador de concreto. | 0.025 | 28560.5 | 714.01
mo112 |  | h |  | Ayudante entendido. | 0.106 | 26895.5 | 2850.92
[5 empty] | Subtotal mano de obra: |  | 5322.19
4 |  |  |  | Herramienta menor
|  | % |  | Herramienta menor | 2 | 85773.2 | 1715.46
Coste de mantenimiento decenal: $ 6.999,09 en los primeros 10 años. |  |  |  |  | Costos directos (1+2+3+4): |  | 87488.7