## Hoja 1
AUP020 | Ud | Pozo drenante, de concreto simple.
Suministro y montaje de pozo drenante compuesto por elementos prefabricados de concreto simple, de 1,00 m de diámetro interior y de 1,5 m de altura útil interior, formado por: solera de 25 cm de espesor de concreto armado f'c=280 kg/cm² (28 MPa), clase de exposición F0 S1 P1 C1, tamaño máximo del agregado 19 mm, manejabilidad blanda ligeramente armada con malla electrosoldada tipo XX 221, 15x15 cm y Ø 6,5-6,5 mm; cono asimétrico prefabricado de concreto simple, con unión rígida machihembrada con junta de goma, de 100 a 60 cm de diámetro interior y 60 cm de altura, resistencia a compresión mayor de 250 kg/cm²; anillo prefabricado de concreto simple, con unión rígida machihembrada con junta de goma, de 100 cm de diámetro interior y 50 cm de altura, resistencia a compresión mayor de 250 kg/cm²; relleno del trasdós del pozo con concreto simple f'c=140 kg/cm² (14 MPa), clase de exposición F0 S0 P0 C0, tamaño máximo del agregado 19 mm, manejabilidad blanda; con cierre de marco y tapa de fundición carga de rotura 400 kN, instalado en calzadas de calles, incluyendo las peatonales, o zonas de estacionamiento para todo tipo de vehículos. Incluso material para conexiones y remates, junta expansiva para sellado de juntas y material elastómero para ajuste entre tapa y marco. El precio no incluye la excavación, las bombas de achique ni el relleno perimetral posterior con material de drenaje.
Código |  | Unidad | Descripción | Cantidad | Valor unitario | Valor parcial
1 |  |  | Materiales
mt10haf050rFi |  | m³ | Concreto f'c=280 kg/cm² (28 MPa), clase de exposición F0 S1 P1 C1, tamaño máximo del agregado 19 mm, manejabilidad blanda, fabricado en planta, según NSR-10 y ACI 318. | 0.45 | 365227 | 164352
mt07ame050hha |  | m² | Malla electrosoldada tipo XX 221, 15x15 cm y Ø 6,5-6,5 mm, según NTC 5806 y ASTM A1064 / A1064M. | 1.75 | 8535.07 | 14936.4
mt46phm010b |  | Ud | Anillo prefabricado de concreto simple, con unión rígida machihembrada con junta de goma, de 100 cm de diámetro interior y 50 cm de altura, resistencia a compresión mayor de 250 kg/cm², para formación de pozo de registro. | 1 | 105220 | 105220
mt46phm020b |  | Ud | Cono asimétrico prefabricado de concreto simple, con unión rígida machihembrada con junta de goma, de 100 a 60 cm de diámetro interior y 60 cm de altura, resistencia a compresión mayor de 250 kg/cm², para formación de pozo de registro. | 1 | 148621 | 148621
mt46tpr010q |  | Ud | Tapa circular con bloqueo mediante tres pestañas y marco de fundición dúctil de 850 mm de diámetro exterior y 100 mm de altura, paso libre de 600 mm, para pozo, carga de rotura 400 kN. Tapa revestida con pintura bituminosa y marco provisto de junta de insonorización de polietileno y dispositivo contra robo. | 1 | 305641 | 305641
mt46phm050 |  | Ud | Pate de polipropileno conformado en U, para pozo, de 330x160 mm, sección transversal de D=25 mm. | 4 | 12358.5 | 49434.2
mt10hmf050qbe |  | m³ | Concreto simple f'c=140 kg/cm² (14 MPa), clase de exposición F0 S0 P0 C0, tamaño máximo del agregado 19 mm, manejabilidad blanda, fabricado en planta, según NSR-10 y ACI 318. | 1.35 | 296239 | 399923
mt46phm060 |  | m | Junta expansiva de estructura maciza. | 1 | 8531.38 | 8531.38
|  |  |  | Subtotal materiales: |  | 1196660
2 |  |  | Equipo
mq04cag010a |  | h | Camión con grúa de hasta 6 t. | 0.2 | 140940 | 28188
|  |  |  | Subtotal equipo: |  | 28188
3 |  |  | Mano de obra
mo020 |  | h | Oficial 1ª obra blanca. | 4.289 | 26625.3 | 114196
mo113 |  | h | Peón de obra blanca. | 2.229 | 19175.8 | 42742.8
|  |  |  | Subtotal mano de obra: |  | 156939
4 |  |  | Herramienta menor
|  | % | Herramienta menor | 2 | 1381790 | 27635.7
Coste de mantenimiento decenal: $ 56.376,87 en los primeros 10 años. |  |  |  | Costos directos (1+2+3+4): |  | 1409420