## Hoja 1
NGU010 | m² | Capa separadora en cubierta plana: geotextil no tejido.
Capa separadora en cubierta plana: geotextil no tejido compuesto por fibras de poliéster unidas por agujeteado, con una resistencia a la tracción longitudinal de 2,25 kN/m, una resistencia a la tracción transversal de 2,75 kN/m, una apertura de cono al ensayo de perforación dinámica según ISO 13433 inferior a 36 mm, resistencia CBR a punzonamiento 0,51 kN y una masa superficial de 200 g/m². Colocación en obra: con solapes, directamente bajo la capa de refuerzo de mortero.
Código |  | Unidad | Descripción | Cantidad | Valor unitario | Valor parcial
1 |  |  | Materiales
mt14gso020ced |  | m² | Geotextil no tejido compuesto por fibras de poliéster unidas por agujeteado, con una resistencia a la tracción longitudinal de 2,25 kN/m, una resistencia a la tracción transversal de 2,75 kN/m, una apertura de cono al ensayo de perforación dinámica según ISO 13433 inferior a 36 mm, resistencia CBR a punzonamiento 0,51 kN y una masa superficial de 200 g/m². | 1.1 | 3821.78 | 4203.96
|  |  |  | Subtotal materiales: |  | 4203.96
2 |  |  | Mano de obra
mo029 |  | h | Oficial 1ª aplicador de láminas y mantos impermeabilizantes. | 0.023 | 25476.9 | 585.97
mo067 |  | h | Ayudante aplicador de láminas y mantos impermeabilizantes. | 0.045 | 19044.7 | 857.01
|  |  |  | Subtotal mano de obra: |  | 1442.98
3 |  |  | Herramienta menor
|  | % | Herramienta menor | 2 | 5646.94 | 112.94
Coste de mantenimiento decenal: $ 287,99 en los primeros 10 años. |  |  |  | Costos directos (1+2+3): |  | 5759.88