## Hoja 1
RBN010 | m² | Revestimiento continuo de paramentos con micromortero natural de cal.
Revestimiento continuo de paramentos con micromortero, de 2 a 4 mm de espesor, realizado sobre superficie absorbente. CAPA BASE: micromortero natural de cal, compuesto por cal hidráulica natural, con resistencia a compresión de 5 a 15 N/mm², y agregados seleccionados con granulometría de hasta 600 micras, color a elegir, en dos capas, (0,75 kg/m² cada capa) y malla de fibra de vidrio antiálcalis, de 2,2x2,3 mm de luz de malla, de 58 g/m² de masa superficial. CAPA DECORATIVA: micromortero natural de cal, compuesto por cal hidráulica natural, con resistencia a compresión de 5 a 15 N/mm², y agregados seleccionados con granulometría de hasta 100 micras, color a elegir, en dos capas, (0,15 kg/m² cada capa). CAPA DE SELLADO: una mano de mezcla de aceites y resinas vegetales y una mano de pasta a base de ceras naturales y propóleo. El precio no incluye la superficie soporte.
Código |  | Unidad | Descripción | Cantidad | Valor unitario | Valor parcial
1 |  |  | Materiales
mt28mcc050a |  | m² | Malla de fibra de vidrio antiálcalis, de 2,2x2,3 mm de luz de malla, de 58 g/m² de masa superficial, para armar micromorteros. | 1.05 | 5930.73 | 6227.27
mt28mcn010b |  | kg | Micromortero natural de cal, compuesto por cal hidráulica natural, con resistencia a compresión de 5 a 15 N/mm², y agregados seleccionados con granulometría de hasta 600 micras, color a elegir, densidad 1200 kg/m³, resistencia a compresión 5 N/mm², sin sustancias orgánicas volátiles (VOC), suministrado en sacos. | 1.5 | 7042.75 | 10564.1
mt28mcn010d |  | kg | Micromortero natural de cal, compuesto por cal hidráulica natural, con resistencia a compresión de 5 a 15 N/mm², y agregados seleccionados con granulometría de hasta 100 micras, color a elegir, densidad 800 kg/m³, resistencia a compresión 5 N/mm², sin sustancias orgánicas volátiles (VOC), suministrado en sacos. | 0.3 | 23475.8 | 7042.75
mt28mcn020a |  | l | Mezcla de aceites y resinas vegetales, para aplicar con brocha o rodillo. | 0.3 | 73640 | 22092
mt22www090a |  | l | Pasta a base de ceras naturales y propóleo, para aplicar con rodillo. | 0.15 | 93246.1 | 13986.9
mt08aaa010a |  | m³ | Agua. | 0.054 | 3281.16 | 177.18
|  |  |  | Subtotal materiales: |  | 60090.3
2 |  |  | Mano de obra
mo020 |  | h | Oficial 1ª obra blanca. | 0.83 | 25476.9 | 21145.8
mo113 |  | h | Peón de obra blanca. | 1.482 | 18348.8 | 27192.8
|  |  |  | Subtotal mano de obra: |  | 48338.7
3 |  |  | Herramienta menor
|  | % | Herramienta menor | 2 | 108429 | 2168.58
Coste de mantenimiento decenal: $ 23.114,88 en los primeros 10 años. |  |  |  | Costos directos (1+2+3): |  | 110598