## Hoja 1
RSC100 | m² |  | Piso continuo interior decorativo de terrazo "in situ", con mortero a base de resina epoxi.
Piso continuo interior decorativo de terrazo "in situ", de 8 mm de espesor, resistencia al deslizamiento media, realizado sobre superficie soporte de mortero de cemento o de concreto. IMPRIMACIÓN: imprimación epoxi de dos componentes, sin disolventes, aplicada con rodillo, 0,5 kg/m². CAPA DE MORTERO: mortero epoxi de dos componentes, a base de resinas epoxi, cargas minerales y agregado de mármol, de granulometría comprendida entre 3 y 8 mm, aplicado con llana, 31,75 kg/m². CAPA DE SELLADO: sellador, a base de polímeros elastoméricos, transparente, aplicado con abrillantadora, 0,15 l/m². El precio no incluye la superficie soporte ni la ejecución de las juntas.
Código |  | Unidad |  | Descripción | Cantidad | Valor unitario | Valor parcial
1 |  |  |  | Materiales
mt28mct010a |  | kg |  | Imprimación epoxi de dos componentes, sin disolventes, para mejorar la adherencia de los soportes de mortero de cemento y de concreto, para aplicar con rodillo. | 0.5 | 50875.7 | 25437.8
mt28mct020a |  | kg |  | Mortero epoxi de dos componentes, a base de resinas epoxi, cargas minerales y agregado de mármol, de granulometría comprendida entre 3 y 8 mm, para pisos continuos de terrazo "in situ", para aplicar con llana. | 31.75 | 12873.8 | 408743
mt28mct040a |  | l |  | Sellador, a base de polímeros elastoméricos, transparente, con resistencia al deslizamiento media, para pisos continuos de terrazo "in situ", para aplicar con abrillantadora. | 0.15 | 133213 | 19981.9
[5 empty] | Subtotal materiales: |  | 454163
2 |  |  |  | Equipo
mq08war151 |  | h |  | Pulidora de alta velocidad para pisos de terrazo "in situ", compuesta por platos giratorios a los que se acoplan una serie de muelas abrasivas diamantadas. | 0.4 | 13850.9 | 5540.34
mq08war156 |  | h |  | Abrillantadora de alta velocidad para pisos de terrazo "in situ", con plato de esponja sintética. | 0.3 | 25031.7 | 7509.5
[5 empty] | Subtotal equipo: |  | 13049.8
3 |  |  |  | Mano de obra
mo020 |  | h |  | Oficial 1ª obra blanca. | 0.744 | 36735.6 | 27331.3
mo113 |  | h |  | Peón de obra blanca. | 0.425 | 26456.3 | 11244
mo037 |  | h |  | Oficial 1ª pulidor de pisos. | 0.425 | 36735.6 | 15612.6
mo075 |  | h |  | Ayudante pulidor de pisos. | 0.319 | 27459.1 | 8759.45
[5 empty] | Subtotal mano de obra: |  | 62947.3
4 |  |  |  | Herramienta menor
|  | % |  | Herramienta menor | 2 | 530160 | 10603.2
Coste de mantenimiento decenal: $ 48.668,72 en los primeros 10 años. |  |  |  |  | Costos directos (1+2+3+4): |  | 540764