## Hoja 1
EHY091 | m | Reparación de frente de losa de concreto armado, mediante recrecido con concreto armado.
Reparación de frente de losa de concreto armado, de canto 30 cm, mediante picado del concreto deteriorado con martillo eléctrico, eliminando el concreto en mal estado hasta llegar a las armaduras; saneado de las armaduras que han quedado al descubierto con proyección en seco de chorro de partículas de material abrasivo (silicato de aluminio), eliminando la suciedad superficial, la herrumbre y toda sustancia que pueda disminuir la adherencia entre las armaduras y el material de reparación a aplicar, hasta alcanzar un grado de preparación Sa 2 ½ según ISO 8501-1; aplicación manual de mortero monocomponente a base de cemento, inhibidores de corrosión y polímeros en polvo, para la protección y pasivación de armaduras de acero, y como puente de unión entre mortero de reparación y concreto existente, garantizando la adherencia entre ambos, con 1,5 kg/m² de consumo medio; recrecido de la losa con concreto armado, realizado con concreto f'c=210 kg/cm² (21 MPa), clase de exposición F0 S0 P0 C0, tamaño máximo del agregado 12,5 mm, manejabilidad blanda, fabricado en planta, y fundido con bomba y acero Grado 60 (fy=4200 kg/cm²), con una cuantía de 5 kg/m, con anclaje químico estructural, mediante perforación de 10 mm de diámetro y 85 mm de profundidad, relleno del orificio con inyección de resina epoxi, libre de estireno, aplicada con boquilla de dosificación y mezcla automática, y posterior inserción de varilla roscada con tuerca y arandela de acero galvanizado calidad 5.8, según ISO 898-1, de 8 mm de diámetro y 110 mm de longitud. El precio incluye el montaje y desmontaje del sistema de encofrado y el desplazamiento, montaje y desmontaje en obra del equipo de proyección.
Código |  |  | Unidad | Descripción | Cantidad | Valor unitario | Valor parcial
1 |  |  |  | Materiales
mt08lim050 |  |  | l | Disolvente de tricloroetileno, para aceites, grasas y resinas. | 0.03 | 21163.5 | 634.9
mt08lim010a |  |  | kg | Abrasivo para limpieza mediante chorro a presión, formado por partículas de silicato de aluminio. | 1.05 | 553.11 | 580.77
mt09rem080b |  |  | kg | Mortero monocomponente a base de cemento, inhibidores de corrosión y polímeros en polvo, para la protección y pasivación de armaduras de acero, y como puente de unión entre mortero de reparación y concreto existente. | 0.45 | 7337.38 | 3301.82
mt26reh305aa |  |  | Ud | Anclaje compuesto por varilla roscada de acero galvanizado calidad 5.8, según ISO 898-1 de 8 mm de diámetro, y 110 mm de longitud, tuerca y arandela, para fijaciones sobre estructuras de concreto. | 1 | 2377.48 | 2377.48
mt26reh100k |  |  | Ud | Cartucho de 400 ml de resina epoxi, libre de estireno, de dos componentes, con dosificador y boquilla de mezcla automática, para anclajes estructurales verticales y horizontales. | 0.851 | 56140.4 | 47775.5
mt07aco060a |  |  | kg | Acero en barras corrugadas, Grado 60 (fy=4200 kg/cm²), de varios diámetros, según NTC 2289 y ASTM A 706. | 5 | 2109.85 | 10549.3
mt10haf050qbc |  |  | m³ | Concreto f'c=210 kg/cm² (21 MPa), clase de exposición F0 S0 P0 C0, tamaño máximo del agregado 12,5 mm, manejabilidad blanda, fabricado en planta, según NSR-10 y ACI 318. | 0.024 | 339029 | 8136.7
mt50spa052b |  |  | m | Tablón de madera de pino, de 20x7,2 cm. | 0.2 | 13864 | 2772.79
mt50spa101 |  |  | kg | Clavos de acero. | 0.009 | 4105.5 | 36.95
mt50spa081a |  |  | Ud | Puntal metálico telescópico, de hasta 3 m de altura. | 0.013 | 42223.5 | 548.9
[5 empty] | Subtotal materiales: |  | 76715.1
2 |  |  |  | Equipo
mq05mai030 |  |  | h | Martillo neumático. | 0.313 | 11628.6 | 3639.76
mq05pdm110 |  |  | h | Compresor portátil diesel media presión 10 m³/min. | 0.156 | 19723.1 | 3076.8
mq08lch010 |  |  | h | Equipo de chorro de arena a presión. | 0.035 | 8151.44 | 285.3
mq06bhe010 |  |  | h | Camión bomba estacionado en obra, para bombeo de concreto. | 0.001 | 484526 | 484.53
[5 empty] | Subtotal equipo: |  | 7486.39
3 |  |  |  | Mano de obra
mo020 |  |  | h | Oficial 1ª obra blanca. | 1.043 | 26625.3 | 27770.1
mo113 |  |  | h | Peón de obra blanca. | 1.043 | 19175.8 | 20000.3
[5 empty] | Subtotal mano de obra: |  | 47770.5
4 |  |  |  | Herramienta menor
|  |  | % | Herramienta menor | 2 | 131972 | 2639.44
Coste de mantenimiento decenal: $ 38.700,77 en los primeros 10 años. |  |  |  |  | Costos directos (1+2+3+4): |  | 134611