## Hoja 1
HRF050 | m |  | Recercado de hueco de fachada, prefabricado de concreto.
Recercado de hueco de fachada, prefabricado de concreto, de color gris, en piezas de 100x40 mm, con anclaje metálico de acero inoxidable en su cara inferior; recibido con mortero de cemento, confeccionado en obra, con aditivo hidrófugo, dosificación 1:4; y rejuntado entre piezas y de las uniones con los muros con mortero de juntas especial para prefabricados de concreto. Incluso protector hidrófugo en base acuosa, para tratamiento superficial hidrofugante.
Código |  | Unidad |  | Descripción | Cantidad | Valor unitario | Valor parcial
1 |  |  |  | Materiales
mt08aaa010a |  | m³ |  | Agua. | 0.006 | 3281.16 | 19.69
mt01arg005a |  | t |  | Arena de cantera, para mortero preparado en obra. | 0.015 | 45136 | 677.04
mt08cem000d |  | kg |  | Cemento gris en sacos. | 3.8 | 483.43 | 1837.03
mt08adt010 |  | kg |  | Aditivo hidrófugo para impermeabilización de morteros u concretos. | 0.076 | 2624.93 | 199.49
mt20rhp010d |  | m |  | Recercado de hueco de fachada, prefabricado de concreto, de color gris, en piezas de 100x40 mm, con anclaje metálico de acero inoxidable en su cara inferior. | 1.1 | 25629.9 | 28192.9
mt09mcr235 |  | kg |  | Mortero de juntas para prefabricados de concreto y piedra artificial, compuesto de cemento, agregados, pigmentos y aditivos especiales. | 0.165 | 5205.31 | 858.88
mt28pcs010a |  | l |  | Protector hidrófugo en base acuosa, incoloro, autolimpiable, repelente del agua y la suciedad, para tratamiento superficial hidrofugante, para aplicar con brocha sobre superficies de piedra natural o piedra artificial. | 0.1 | 23950.3 | 2395.03
[5 empty] | Subtotal materiales: |  | 34180
2 |  |  |  | Equipo
mq06hor010 |  | h |  | Concretera eléctrica con una capacidad de amasado de 160 l. | 0.008 | 8706.88 | 69.66
[5 empty] | Subtotal equipo: |  | 69.66
3 |  |  |  | Mano de obra
mo020 |  | h |  | Oficial 1ª obra blanca. | 0.42 | 25476.9 | 10700.3
mo113 |  | h |  | Peón de obra blanca. | 0.525 | 18348.8 | 9633.09
[5 empty] | Subtotal mano de obra: |  | 20333.4
4 |  |  |  | Herramienta menor
|  | % |  | Herramienta menor | 2 | 54583.1 | 1091.66
Coste de mantenimiento decenal: $ 3.897,23 en los primeros 10 años. |  |  |  |  | Costos directos (1+2+3+4): |  | 55674.7