## Hoja 1
IFW070 | Ud | Caja de inspección.
Formación de caja de inspección enterrada, de dimensiones interiores 100x100x125 cm, construida con mampostería de ladrillo cerámico perforado, de 1/2 pie de espesor, recibido con mortero de cemento, confeccionado en obra, dosificación 1:6, sobre solera de concreto simple f'c=310 kg/cm² (31 MPa), clase de exposición F0 S2 P1 C0, tamaño máximo del agregado 19 mm, manejabilidad blanda de 15 cm de espesor, enfoscada y bruñida interiormente con mortero de cemento, confeccionado en obra, con aditivo hidrófugo, dosificación 1:3 formando aristas y esquinas a media caña, cerrada superiormente con tapa prefabricada de concreto armado, para alojamiento de la válvula; previa excavación con medios manuales y posterior relleno del trasdós con material granular. Incluso mortero para sellado de juntas. El precio no incluye la válvula.
Código |  |  | Unidad | Descripción | Cantidad | Valor unitario | Valor parcial
1 |  |  |  | Materiales
mt10hmf050spe |  |  | m³ | Concreto simple f'c=310 kg/cm² (31 MPa), clase de exposición F0 S2 P1 C0, tamaño máximo del agregado 19 mm, manejabilidad blanda, fabricado en planta, según NSR-10 y ACI 318. | 0.329 | 383386 | 126134
mt04lpv010a |  |  | Ud | Ladrillo cerámico perforado (panal), para revestir, 24x11,5x9 cm, densidad 780 kg/m³. | 199 | 926.22 | 184318
mt08aaa010a |  |  | m³ | Agua. | 0.031 | 3289.66 | 101.98
mt01arg005a |  |  | t | Arena de cantera, para mortero preparado en obra. | 0.241 | 45246.8 | 10904.5
mt08cem000d |  |  | kg | Cemento gris en sacos. | 57.067 | 484.68 | 27659.2
mt08adt010 |  |  | kg | Aditivo hidrófugo para impermeabilización de morteros u concretos. | 0.81 | 2631.73 | 2131.7
mt11arf010g |  |  | Ud | Tapa de concreto armado prefabricada, 118x118x15 cm. | 1 | 263057 | 263057
mt01arr010a |  |  | t | Grava de cantera, de 19 a 25 mm de diámetro. | 2.145 | 28907.7 | 62006.9
[5 empty] | Subtotal materiales: |  | 676313
2 |  |  |  | Equipo
mq06hor010 |  |  | h | Concretera eléctrica con una capacidad de amasado de 160 l. | 0.127 | 8779.49 | 1115
[5 empty] | Subtotal equipo: |  | 1115
3 |  |  |  | Mano de obra
mo020 |  |  | h | Oficial 1ª obra blanca. | 2.884 | 26625.3 | 76787.2
mo113 |  |  | h | Peón de obra blanca. | 10.524 | 19175.8 | 201806
[5 empty] | Subtotal mano de obra: |  | 278593
4 |  |  |  | Herramienta menor
|  |  | % | Herramienta menor | 2 | 956021 | 19120.4
Coste de mantenimiento decenal: $ 48.757,08 en los primeros 10 años. |  |  |  |  | Costos directos (1+2+3+4): |  | 975142