## Hoja 1
NAB030 | m² |  | Aislamiento térmico por el exterior de muros en contacto con el terreno, con poliestireno expandido.
Aislamiento térmico por el exterior de muros en contacto con el terreno, formado por panel rígido de poliestireno expandido de superficie corrugada y mecanizado lateral a media madera, de 40 mm de espesor, resistencia térmica 1,21 m²K/W, conductividad térmica 0,033 W/(mK), colocado a tope y fijado con adhesivo cementoso sobre el trasdós del muro, preparado para recibir el relleno con material de drenaje. Incluso perfil de lámina curvada, para remate y protección de los bordes de los paneles de aislamiento térmico.
Código |  | Unidad |  | Descripción | Cantidad | Valor unitario | Valor parcial
1 |  |  |  | Materiales
mt16pel050eh |  | m² |  | Panel rígido de poliestireno expandido, de superficie corrugada y mecanizado lateral a media madera, de 40 mm de espesor, conductividad térmica 0,033 W/(mK), Euroclase E de reacción al fuego, con código de designación EPS-EN 13163-L3-W3-T2-S5-P10-CS(10)150-BS250. | 1.1 | 24707.2 | 27177.9
mt16aaa040b |  | kg |  | Adhesivo cementoso para fijación de paneles aislantes, en paramentos verticales. | 1 | 1649.22 | 1649.22
mt16aaa100 |  | m |  | Perfil de lámina curvada de acero prelacado, de 0,6 mm de espesor y 15 mm de anchura, para remate y protección de los bordes de los paneles de aislamiento térmico. | 0.33 | 4581.17 | 1511.79
[5 empty] | Subtotal materiales: |  | 30338.9
2 |  |  |  | Mano de obra
mo054 |  | h |  | Oficial 1ª colocador de aislantes. | 0.149 | 14005.7 | 2086.85
mo101 |  | h |  | Ayudante colocador de aislantes. | 0.149 | 10111.2 | 1506.56
[5 empty] | Subtotal mano de obra: |  | 3593.41
3 |  |  |  | Herramienta menor
|  | % |  | Herramienta menor | 2 | 33932.3 | 678.65
Coste de mantenimiento decenal: $ 3.132,29 en los primeros 10 años. |  |  |  |  | Costos directos (1+2+3): |  | 34611