## Hoja 1
NRL100 | m² |  | Aislamiento termoacústico reflexivo de suelos flotantes.
Aislamiento termoacústico reflexivo de suelos flotantes, formado por complejo multicapa, de 2,7 mm de espesor, con una emisividad de 0,06 en ambas caras, una resistencia térmica intrínseca (sin cámara de aire) de 0,08 m²K/W y una conductividad térmica de 0,0017 W/(mK), simplemente apoyado. Incluso cinta autoadhesiva para sellado de juntas.
Código |  | Unidad |  | Descripción | Cantidad | Valor unitario | Valor parcial
1 |  |  |  | Materiales
mt16art010hea |  | m² |  | Complejo multicapa, compuesto de dos láminas de aluminio y núcleo formado por dos láminas de espuma de polietileno y una lámina de polipropileno metalizado, de 2,7 mm de espesor, con una emisividad de 0,06 en ambas caras, una resistencia térmica intrínseca (sin cámara de aire) de 0,08 m²K/W y una conductividad térmica de 0,0017 W/(mK), Euroclase E-s3,d0 de reacción al fuego, para reducción del ruido de impactos 22 dBA, suministrado en rollos de 1,20x10 m. | 1.1 | 45702.2 | 50272.4
mt16arw100a |  | m |  | Cinta autoadhesiva, de aluminio, con adhesivo acrílico, de 0,03 mm de espesor y 50 mm de anchura, para sellado de juntas. | 0.45 | 4507.77 | 2028.5
[5 empty] | Subtotal materiales: |  | 52300.9
2 |  |  |  | Mano de obra
mo054 |  | h |  | Oficial 1ª colocador de aislantes. | 0.123 | 27359.2 | 3365.18
mo101 |  | h |  | Ayudante colocador de aislantes. | 0.062 | 19903 | 1233.99
[5 empty] | Subtotal mano de obra: |  | 4599.17
3 |  |  |  | Herramienta menor
|  | % |  | Herramienta menor | 2 | 56900.1 | 1138
Coste de mantenimiento decenal: $ 2.611,71 en los primeros 10 años. |  |  |  |  | Costos directos (1+2+3): |  | 58038.1