## Hoja 1
QAC011 | m² |  | Cubierta plana transitable, no ventilada, con piso fijo, tipo convencional, para tráfico rodado. Impermeabilización con mantos asfálticos, tipo monocapa mejorada.
Cubierta plana transitable, no ventilada, con piso fijo, tipo convencional, pendiente del 1% al 15%, para tráfico rodado. FORMACIÓN DE PENDIENTES: mediante encintado de limatesas, limahoyas y juntas con maestras de ladrillo cerámico hueco doble y capa de concreto liviano, de resistencia a compresión 2,0 MPa y 690 kg/m³ de densidad, confeccionado en obra con arcilla expandida y cemento gris, con espesor medio de 10 cm; con capa de regularización de mortero de cemento, confeccionado en obra, dosificación 1:6 de 2 cm de espesor, acabado fratasado; IMPERMEABILIZACIÓN: tipo monocapa, adherida, formada por manto de betún modificado con elastómero SBS, de 4 mm de espesor, con armadura de fieltro de poliéster no tejido de 160 g/m², mejorada con manto de betún aditivado con plastómero APP, previa imprimación con emulsión asfáltica aniónica con cargas; CAPA DE PROTECCIÓN: piso de aglomerado asfáltico, con mezcla bituminosa discontinua en caliente, de tipo abierta (porcentaje de huecos > 12%), con agregado granítico de 8 mm de tamaño máximo, y betún asfáltico de penetración, de 8 cm de espesor. El precio no incluye la ejecución y el sellado de las juntas ni la ejecución de remates en los encuentros con paramentos y desagües.
Código |  | Unidad |  | Descripción | Cantidad | Valor unitario | Valor parcial
1 |  |  |  | Materiales
mt04lvc010c |  | Ud |  | Ladrillo cerámico hueco doble, para revestir, 24x11,5x9 cm, densidad 780 kg/m³. | 3 | 705.72 | 2117.16
mt01arl030b |  | m³ |  | Arcilla expandida, suministrada en sacos Big Bag. | 0.105 | 304788 | 32002.7
mt08cem000d |  | kg |  | Cemento gris en sacos. | 25 | 483.43 | 12085.8
mt08aaa010a |  | m³ |  | Agua. | 0.011 | 3281.16 | 36.09
mt16pea020b |  | m² |  | Panel rígido de poliestireno expandido, mecanizado lateral recto, de 20 mm de espesor, resistencia térmica 0,55 m²K/W, conductividad térmica 0,036 W/(mK), para junta de contracción. | 0.01 | 7840.25 | 78.4
mt01arg005a |  | t |  | Arena de cantera, para mortero preparado en obra. | 0.033 | 45136 | 1489.49
mt14lba010q |  | m² |  | Manto de betún modificado con elastómero SBS, de 4 mm de espesor, masa nominal 4,8 kg/m², con armadura de fieltro de poliéster no tejido de 160 g/m², acabado en una cara con fieltro de poliéster de 130 g/m², de superficie no protegida. | 1.1 | 59263.7 | 65190.1
mt14lad010a |  | m² |  | Manto de betún aditivado con plastómero APP, de 2,5 mm de espesor, masa nominal 3 kg/m², con armadura de fieltro de fibra de vidrio de 60 g/m², de superficie no protegida. | 1.1 | 18428.3 | 20271.1
mt14iea020c |  | kg |  | Emulsión asfáltica aniónica con cargas. | 0.3 | 17800 | 5340.02
mt47aag010qa |  | t |  | Mezcla bituminosa discontinua en caliente, de tipo abierta (porcentaje de huecos > 12%), con agregado granítico de 8 mm de tamaño máximo, y betún asfáltico de penetración. | 0.184 | 242486 | 44617.3
[5 empty] | Subtotal materiales: |  | 183228
2 |  |  |  | Equipo
mq11ext030 |  | h |  | Extendedora asfáltica de cadenas, de 81 kW. | 0.008 | 573518 | 4588.15
mq02ron010a |  | h |  | Rodillo vibrante tándem autopropulsado, de 24,8 kW, de 2450 kg, anchura de trabajo 100 cm. | 0.003 | 140594 | 421.78
mq06hor010 |  | h |  | Concretera eléctrica con una capacidad de amasado de 160 l. | 0.095 | 8706.88 | 827.15
[5 empty] | Subtotal equipo: |  | 5837.08
3 |  |  |  | Mano de obra
mo020 |  | h |  | Oficial 1ª obra blanca. | 0.358 | 25476.9 | 9120.74
mo113 |  | h |  | Peón de obra blanca. | 0.729 | 18348.8 | 13376.2
mo029 |  | h |  | Oficial 1ª aplicador de láminas y mantos impermeabilizantes. | 0.124 | 25476.9 | 3159.14
mo067 |  | h |  | Ayudante aplicador de láminas y mantos impermeabilizantes. | 0.124 | 19044.7 | 2361.54
[5 empty] | Subtotal mano de obra: |  | 28017.7
4 |  |  |  | Herramienta menor
|  | % |  | Herramienta menor | 2 | 217083 | 4341.66
Coste de mantenimiento decenal: $ 58.456,07 en los primeros 10 años. |  |  |  |  | Costos directos (1+2+3+4): |  | 221425