## Hoja 1
QAF010 | m |  | Junta de contracción en cubierta plana transitable, no ventilada. Impermeabilización con mantos asfálticos.
Junta de contracción en cubierta plana transitable, no ventilada, con piso flotante sobre soportes, tipo invertida. Impermeabilización: dos bandas de adherencia, de manto de betún modificado con elastómero SBS, de 3 mm de espesor, con armadura de fieltro de poliéster reforzado y estabilizado de 150 g/m², de superficie no protegida, totalmente adheridos al soporte con soplete, a cada lado de la junta, previa imprimación con emulsión asfáltica aniónica con cargas; banda de refuerzo de 50 cm de anchura, realizada a partir de manto de betún modificado con elastómero SBS, de 3,5 mm de espesor, con armadura de fieltro de poliéster no tejido de 160 g/m², de superficie no protegida, formando un fuelle sin adherir en la zona de la junta; cordón de relleno para junta de contracción, de masilla con base bituminosa tipo BH-II, de 25 mm de diámetro; y banda de terminación de 32 cm de anchura, realizada a partir de manto de betún modificado con elastómero SBS, de 3,5 mm de espesor, con armadura de fieltro de poliéster no tejido de 160 g/m², de superficie no protegida soldada a la impermeabilización continua de la cubierta, formando un fuelle sin adherir en la zona de la junta, sobre el cordón de relleno.
Código |  | Unidad |  | Descripción | Cantidad | Valor unitario | Valor parcial
1 |  |  |  | Materiales
mt14iea020c |  | kg |  | Emulsión asfáltica aniónica con cargas. | 0.18 | 17800 | 3204.01
mt14lba010i |  | m² |  | Manto de betún modificado con elastómero SBS, de 3 mm de espesor, masa nominal 3 kg/m², con armadura de fieltro de poliéster reforzado y estabilizado de 150 g/m², de superficie no protegida. | 0.6 | 23244.8 | 13946.9
mt14lba010g |  | m² |  | Manto de betún modificado con elastómero SBS, de 3,5 mm de espesor, masa nominal 4 kg/m², con armadura de fieltro de poliéster no tejido de 160 g/m², de superficie no protegida. | 0.855 | 37380.1 | 31960
mt15sja010q |  | m |  | Cordón de relleno para junta de contracción, de masilla con base bituminosa tipo BH-II, de 25 mm de diámetro. | 1.05 | 16736 | 17572.8
[5 empty] | Subtotal materiales: |  | 66683.7
2 |  |  |  | Mano de obra
mo029 |  | h |  | Oficial 1ª aplicador de láminas y mantos impermeabilizantes. | 0.173 | 25476.9 | 4407.51
mo067 |  | h |  | Ayudante aplicador de láminas y mantos impermeabilizantes. | 0.173 | 19044.7 | 3294.72
[5 empty] | Subtotal mano de obra: |  | 7702.23
3 |  |  |  | Herramienta menor
|  | % |  | Herramienta menor | 2 | 74385.9 | 1487.72
Coste de mantenimiento decenal: $ 112.293,00 en los primeros 10 años. |  |  |  |  | Costos directos (1+2+3): |  | 75873.6