## Hoja 1
RSC100 | m² |  | Piso continuo interior decorativo de terrazo "in situ", con mortero a base de resina epoxi.
Piso continuo interior decorativo de terrazo "in situ", de 8 mm de espesor, resistencia al deslizamiento media, realizado sobre superficie soporte de mortero de cemento o de concreto. IMPRIMACIÓN: imprimación epoxi de dos componentes, sin disolventes, aplicada con rodillo, 0,5 kg/m². CAPA DE MORTERO: mortero epoxi de dos componentes, a base de resinas epoxi, cargas minerales y agregado de mármol, de granulometría comprendida entre 3 y 8 mm, aplicado con llana, 31,75 kg/m². CAPA DE SELLADO: sellador, a base de polímeros elastoméricos, transparente, aplicado con abrillantadora, 0,15 l/m². El precio no incluye la superficie soporte ni la ejecución de las juntas.
Código |  | Unidad |  | Descripción | Cantidad | Valor unitario | Valor parcial
1 |  |  |  | Materiales
mt28mct010a |  | kg |  | Imprimación epoxi de dos componentes, sin disolventes, para mejorar la adherencia de los soportes de mortero de cemento y de concreto, para aplicar con rodillo. | 0.5 | 37653.1 | 18826.5
mt28mct020a |  | kg |  | Mortero epoxi de dos componentes, a base de resinas epoxi, cargas minerales y agregado de mármol, de granulometría comprendida entre 3 y 8 mm, para pisos continuos de terrazo "in situ", para aplicar con llana. | 31.75 | 9527.91 | 302511
mt28mct040a |  | l |  | Sellador, a base de polímeros elastoméricos, transparente, con resistencia al deslizamiento media, para pisos continuos de terrazo "in situ", para aplicar con abrillantadora. | 0.15 | 98590.9 | 14788.6
[5 empty] | Subtotal materiales: |  | 336126
2 |  |  |  | Equipo
mq08war151 |  | h |  | Pulidora de alta velocidad para pisos de terrazo "in situ", compuesta por platos giratorios a los que se acoplan una serie de muelas abrasivas diamantadas. | 0.464 | 10473.5 | 4859.7
mq08war156 |  | h |  | Abrillantadora de alta velocidad para pisos de terrazo "in situ", con plato de esponja sintética. | 0.348 | 18928 | 6586.94
[5 empty] | Subtotal equipo: |  | 11446.6
3 |  |  |  | Mano de obra
mo020 |  | h |  | Oficial 1ª obra blanca. | 0.938 | 25476.9 | 23897.3
mo113 |  | h |  | Peón de obra blanca. | 0.536 | 18348.8 | 9834.93
mo037 |  | h |  | Oficial 1ª pulidor de pisos. | 0.536 | 25476.9 | 13655.6
mo075 |  | h |  | Ayudante pulidor de pisos. | 0.402 | 19044.7 | 7655.95
[5 empty] | Subtotal mano de obra: |  | 55043.9
4 |  |  |  | Herramienta menor
|  | % |  | Herramienta menor | 2 | 402617 | 8052.34
Coste de mantenimiento decenal: $ 36.960,22 en los primeros 10 años. |  |  |  |  | Costos directos (1+2+3+4): |  | 410669