## Hoja 1
RSQ030 | m² |  | Piso continuo de micromortero natural de cal.
Piso continuo de micromortero, de 2 a 4 mm de espesor, realizado sobre superficie absorbente. CAPA BASE: micromortero natural de cal, compuesto por cal hidráulica natural, con resistencia a compresión de 5 a 15 N/mm², y agregados seleccionados con granulometría de hasta 600 micras, color blanco, en dos capas, (0,75 kg/m² cada capa). CAPA DECORATIVA: micromortero natural de cal, compuesto por cal hidráulica natural, con resistencia a compresión de 5 a 15 N/mm², y agregados seleccionados con granulometría de hasta 100 micras, color blanco, en dos capas, (0,15 kg/m² cada capa). CAPA DE SELLADO: una mano de mezcla de aceites y resinas vegetales. El precio no incluye la superficie soporte.
Código |  | Unidad |  | Descripción | Cantidad | Valor unitario | Valor parcial
1 |  |  |  | Materiales
mt28mcn010a |  | kg |  | Micromortero natural de cal, compuesto por cal hidráulica natural, con resistencia a compresión de 5 a 15 N/mm², y agregados seleccionados con granulometría de hasta 600 micras, color blanco, densidad 1200 kg/m³, resistencia a compresión 5 N/mm², sin sustancias orgánicas volátiles (VOC), suministrado en sacos. | 1.5 | 6153.14 | 9229.71
mt28mcn010c |  | kg |  | Micromortero natural de cal, compuesto por cal hidráulica natural, con resistencia a compresión de 5 a 15 N/mm², y agregados seleccionados con granulometría de hasta 100 micras, color blanco, densidad 800 kg/m³, resistencia a compresión 5 N/mm², sin sustancias orgánicas volátiles (VOC), suministrado en sacos. | 0.3 | 19769.1 | 5930.74
mt28mcn020a |  | l |  | Mezcla de aceites y resinas vegetales, para aplicar con brocha o rodillo. | 0.3 | 73640 | 22092
mt08aaa010a |  | m³ |  | Agua. | 0.054 | 3281.16 | 177.18
[5 empty] | Subtotal materiales: |  | 37429.6
2 |  |  |  | Mano de obra
mo020 |  | h |  | Oficial 1ª obra blanca. | 0.938 | 25476.9 | 23897.3
mo113 |  | h |  | Peón de obra blanca. | 1.676 | 18348.8 | 30752.5
[5 empty] | Subtotal mano de obra: |  | 54649.9
3 |  |  |  | Herramienta menor
|  | % |  | Herramienta menor | 2 | 92079.5 | 1841.59
Coste de mantenimiento decenal: $ 19.629,51 en los primeros 10 años. |  |  |  |  | Costos directos (1+2+3): |  | 93921.1