## Hoja 1
RSQ050 | m² |  | Piso continuo de micromortero de cal y cemento.
Piso continuo de micromortero, de 3 mm de espesor, realizado sobre superficie no absorbente. IMPRIMACIÓN: a base de copolímeros acrílicos en emulsión acuosa, sin diluir. CAPA BASE: micromortero de cal y cemento, con un tamaño máximo del agregado de 0,2 mm, color a elegir, con resina acrílica y pigmento, en dos capas, (0,5 kg/m² cada capa) y malla de fibra de vidrio antiálcalis, de 2,2x2,3 mm de luz de malla, de 58 g/m² de masa superficial. CAPA DECORATIVA: micromortero de cal y cemento, con un tamaño máximo del agregado de 0,3 mm, color a elegir, con resina acrílica y pigmento, (0,7 kg/m²). CAPA DE SELLADO: imprimación a base de copolímeros acrílicos en emulsión acuosa y barniz al agua de poliuretano bicomponente. El precio no incluye la superficie soporte.
Código |  | Unidad |  | Descripción | Cantidad | Valor unitario | Valor parcial
1 |  |  |  | Materiales
mt28mcc005a |  | l |  | Imprimación a base de copolímeros acrílicos en emulsión acuosa, sin diluir, para regularizar la porosidad y mejorar la adherencia de los soportes no absorbentes, para aplicar con rodillo. | 0.09 | 29653.7 | 2668.83
mt28mcc050a |  | m² |  | Malla de fibra de vidrio antiálcalis, de 2,2x2,3 mm de luz de malla, de 58 g/m² de masa superficial, para armar micromorteros. | 1.05 | 5930.73 | 6227.27
mt28mcc010f |  | kg |  | Micromortero bicomponente, compuesto de cemento, cal, agregados seleccionados y aditivos, con un tamaño máximo del agregado de 0,2 mm, color a elegir, como capa base, para aplicar con llana metálica. | 1 | 11985 | 11985
mt28mcc009a |  | l |  | Resina acrílica en base acuosa. | 0.663 | 16902.6 | 11206.4
mt28mcc008 |  | Ud |  | Pigmento, para la coloración en masa de microcemento. | 0.2 | 79076.5 | 15815.3
mt28mcc010k |  | kg |  | Micromortero bicomponente, compuesto de cemento, cal, agregados seleccionados y aditivos, con un tamaño máximo del agregado de 0,3 mm, color a elegir, como capa base, para aplicar con llana metálica. | 0.7 | 11985 | 8389.52
mt28mcc020a |  | l |  | Imprimación a base de copolímeros acrílicos en emulsión acuosa, como puente de unión entre el micromortero y el barniz, para aplicar con brocha, rodillo o pistola. | 0.12 | 60295.8 | 7235.5
mt28mcc021a |  | l |  | Barniz al agua de poliuretano bicomponente, para aplicar con brocha, rodillo o pistola. | 0.15 | 93903.4 | 14085.5
[5 empty] | Subtotal materiales: |  | 77613.4
2 |  |  |  | Mano de obra
mo020 |  | h |  | Oficial 1ª obra blanca. | 0.985 | 25476.9 | 25094.8
mo113 |  | h |  | Peón de obra blanca. | 1.759 | 18348.8 | 32275.5
[5 empty] | Subtotal mano de obra: |  | 57370.2
3 |  |  |  | Herramienta menor
|  | % |  | Herramienta menor | 2 | 134984 | 2699.67
Coste de mantenimiento decenal: $ 30.703,37 en los primeros 10 años. |  |  |  |  | Costos directos (1+2+3): |  | 137683