## Hoja 1
NBO030 | m² |  | Aislamiento acústico a ruido aéreo en trasdosado autoportante de placas, con paneles entre montantes y complejos multicapa entre placas.
Aislamiento acústico a ruido aéreo, en trasdosado autoportante de placas, realizado con panel semirrígido de lana mineral, Geowall 35 "ISOVER", no revestido, de 50 mm de espesor, resistencia térmica 1,4 m²K/W, conductividad térmica 0,035 W/(mK), colocado entre los montantes de la estructura portante; y complejo multicapa, de 6,4 mm de espesor, formado por dos láminas de espuma de polietileno reticulado, de 3 mm de espesor cada una, y una lámina de plomo de 0,35 mm de espesor intercalada entre ambas, adherido entre las placas con pegamento.
Código |  | Unidad |  | Descripción | Cantidad | Valor unitario | Valor parcial
1 |  |  |  | Materiales
mt16lri010lo |  | m² |  | Panel semirrígido de lana mineral, Geowall 35 "ISOVER", no revestido, de 50 mm de espesor, resistencia térmica 1,4 m²K/W, conductividad térmica 0,035 W/(mK), coeficiente de absorción acústica medio 0,7 para una frecuencia de 500 Hz y Euroclase A1 de reacción al fuego. | 1.05 | 33935.4 | 35632.2
mt16ppt025i |  | m² |  | Complejo multicapa, de 6,4 mm de espesor, formado por dos láminas de espuma de polietileno reticulado, de 3 mm de espesor cada una, y una lámina de plomo de 0,35 mm de espesor intercalada entre ambas; con 24,5 dB de índice global de reducción acústica, Rw, según ISO 10140-2. | 1.05 | 195801 | 205592
mt16npg031 |  | kg |  | Pegamento. | 0.3 | 45403.2 | 13621
[5 empty] | Subtotal materiales: |  | 254845
2 |  |  |  | Mano de obra
mo054 |  | h |  | Oficial 1ª colocador de aislantes. | 0.056 | 26179.2 | 1466.03
mo101 |  | h |  | Ayudante colocador de aislantes. | 0.056 | 19044.7 | 1066.5
[5 empty] | Subtotal mano de obra: |  | 2532.53
3 |  |  |  | Herramienta menor
|  | % |  | Herramienta menor | 2 | 257377 | 5147.54
Coste de mantenimiento decenal: $ 5.250,49 en los primeros 10 años. |  |  |  |  | Costos directos (1+2+3): |  | 262525