## Hoja 1
QDE060 | m² | Cubierta plana no transitable, no ventilada, ajardinada extensiva, tipo invertida. Impermeabilización con láminas de PVC, tipo monocapa.
Cubierta plana no transitable, no ventilada, ajardinada extensiva (ecológica), tipo invertida, pendiente del 1% al 5%. FORMACIÓN DE PENDIENTES: mediante encintado de limatesas, limahoyas y juntas con maestras de ladrillo cerámico hueco doble y capa de arcilla expandida, Arlita Dur "WEBER", vertida en seco y consolidada en su superficie con lechada de cemento, proporcionando una resistencia a compresión de 1 MPa y con una conductividad térmica de 0,087 W/(mK), con espesor medio de 10 cm; con capa de regularización de mortero de cemento, confeccionado en obra, dosificación 1:6 de 4 cm de espesor, acabado fratasado; CAPA SEPARADORA BAJO IMPERMEABILIZACIÓN: geotextil no tejido compuesto por fibras de poliéster unidas por agujeteado, (300 g/m²); IMPERMEABILIZACIÓN: tipo monocapa, no adherida, formada por una lámina impermeabilizante flexible de PVC-P, (fv), de 1,2 mm de espesor, con armadura de velo de fibra de vidrio, y con resistencia a la intemperie, fijada en solapes y bordes mediante soldadura termoplástica; CAPA SEPARADORA BAJO AISLAMIENTO: geotextil no tejido compuesto por fibras de poliéster unidas por agujeteado, (300 g/m²); AISLAMIENTO TÉRMICO: panel rígido de poliestireno extruido, de superficie lisa y mecanizado lateral a media madera, de 40 mm de espesor, resistencia a compresión >= 300 kPa; CAPA SEPARADORA BAJO PROTECCIÓN: geotextil no tejido compuesto por fibras de poliéster unidas por agujeteado, (150 g/m²); CAPA DRENANTE Y RETENEDORA DE AGUA: lámina drenante y retenedora de agua de estructura nodular de polietileno de alta densidad (PEAD/HDPE), con nódulos de 20 mm de altura, formada por membrana de polietileno de alta densidad con relieve en cono truncado y perforaciones en la parte superior; CAPA FILTRANTE: geotextil no tejido sintético, termosoldado, de polipropileno-polietileno, con una resistencia a la tracción longitudinal de 16 kN/m, una resistencia a la tracción transversal de 16,5 kN/m, una apertura de cono al ensayo de perforación dinámica según ISO 13433 inferior a 18 mm, resistencia CBR a punzonamiento 2,7 kN y una masa superficial de 200 g/m²; CAPA DE PROTECCIÓN: capa de roca volcánica de 3 cm de espesor, sobre base de sustrato orgánico de 6 cm de espesor. El precio no incluye la ejecución y el sellado de las juntas ni la ejecución de remates en los encuentros con paramentos y desagües.
Código |  | Unidad | Descripción | Cantidad | Valor unitario | Valor parcial
1 |  |  | Materiales
mt04lvc010c |  | Ud | Ladrillo cerámico hueco doble, para revestir, 24x11,5x9 cm, densidad 780 kg/m³. | 3 | 705.72 | 2117.16
mt01arl030u |  | m³ | Arcilla expandida, Arlita Dur "WEBER", suministrada en sacos. | 0.1 | 373525 | 37352.5
mt09lec020b |  | m³ | Lechada de cemento CEM II/B-P 32,5 N 1/3. | 0.01 | 237295 | 2372.95
mt16pea020b |  | m² | Panel rígido de poliestireno expandido, mecanizado lateral recto, de 20 mm de espesor, resistencia térmica 0,55 m²K/W, conductividad térmica 0,036 W/(mK), para junta de contracción. | 0.01 | 7840.25 | 78.4
mt08aaa010a |  | m³ | Agua. | 0.008 | 3281.16 | 26.25
mt01arg005a |  | t | Arena de cantera, para mortero preparado en obra. | 0.065 | 45136 | 2933.84
mt08cem000d |  | kg | Cemento gris en sacos. | 10 | 483.43 | 4834.3
mt14gsa020dg |  | m² | Geotextil no tejido compuesto por fibras de poliéster unidas por agujeteado, con una resistencia a la tracción longitudinal de 3,45 kN/m, una resistencia a la tracción transversal de 3,45 kN/m, una apertura de cono al ensayo de perforación dinámica según ISO 13433 inferior a 15 mm, resistencia CBR a punzonamiento 0,8 kN y una masa superficial de 300 g/m². | 2.1 | 8167.08 | 17150.9
mt15dac010c |  | m² | Lámina impermeabilizante flexible de PVC-P, (fv), de 1,2 mm de espesor, con armadura de velo de fibra de vidrio, y con resistencia a la intemperie. | 1.05 | 58743.1 | 61680.2
mt15dan020z |  | m | Perfil colaminado de lámina de acero y PVC-P, plano, para remate de impermeabilización en los extremos de las láminas de PVC-P y en encuentros con elementos verticales. | 0.4 | 14063 | 5625.21
mt16pxa010aaq |  | m² | Panel rígido de poliestireno extruido, de superficie lisa y mecanizado lateral a media madera, de 40 mm de espesor, resistencia a compresión >= 300 kPa, resistencia térmica 1,2 m²K/W, conductividad térmica 0,033 W/(mK), Euroclase E de reacción al fuego, con código de designación XPS-EN 13164-T1-CS(10/Y)300-DS(70,90)-DLT(2)5-CC(2/1,5/50)125-WL(T)0,7-WD(V)3-FTCD1. | 1.05 | 45953.2 | 48250.9
mt14gsa020bc |  | m² | Geotextil no tejido compuesto por fibras de poliéster unidas por agujeteado, con una resistencia a la tracción longitudinal de 1,88 kN/m, una resistencia a la tracción transversal de 1,49 kN/m, una apertura de cono al ensayo de perforación dinámica según ISO 13433 inferior a 40 mm, resistencia CBR a punzonamiento 0,3 kN y una masa superficial de 150 g/m². | 1.05 | 3664.72 | 3847.96
mt14gdc010v |  | m² | Lámina drenante y retenedora de agua de estructura nodular de polietileno de alta densidad (PEAD/HDPE), con nódulos de 20 mm de altura, formada por membrana de polietileno de alta densidad con relieve en cono truncado y perforaciones en la parte superior, resistencia a la compresión 180 kN/m² según ISO 604 y capacidad de drenaje 12 l/(s·m). | 1.05 | 50677.8 | 53211.7
mt14gsa010dg |  | m² | Geotextil no tejido sintético, termosoldado, de polipropileno-polietileno, con una resistencia a la tracción longitudinal de 16 kN/m, una resistencia a la tracción transversal de 16,5 kN/m, una apertura de cono al ensayo de perforación dinámica según ISO 13433 inferior a 18 mm, resistencia CBR a punzonamiento 2,7 kN y una masa superficial de 200 g/m². | 1.05 | 13821.2 | 14512.3
mt48sad010 |  | l | Sustrato orgánico, para cubiertas ajardinadas extensivas. | 60 | 407.52 | 24451.2
mt48sad020 |  | kg | Roca volcánica de distintas granulometrías, para colocar sobre el sustrato orgánico en cubiertas ajardinadas extensivas. | 50 | 574.47 | 28723.5
|  |  |  | Subtotal materiales: |  | 307169
2 |  |  | Equipo
mq06hor010 |  | h | Concretera eléctrica con una capacidad de amasado de 160 l. | 0.028 | 8706.88 | 243.79
|  |  |  | Subtotal equipo: |  | 243.79
3 |  |  | Mano de obra
mo020 |  | h | Oficial 1ª obra blanca. | 0.102 | 25476.9 | 2598.65
mo113 |  | h | Peón de obra blanca. | 0.463 | 18348.8 | 8495.47
mo029 |  | h | Oficial 1ª aplicador de láminas y mantos impermeabilizantes. | 0.339 | 25476.9 | 8636.68
mo067 |  | h | Ayudante aplicador de láminas y mantos impermeabilizantes. | 0.339 | 19044.7 | 6456.14
mo054 |  | h | Oficial 1ª colocador de aislantes. | 0.056 | 26179.2 | 1466.03
mo101 |  | h | Ayudante colocador de aislantes. | 0.056 | 19044.7 | 1066.5
mo040 |  | h | Oficial 1ª jardinero. | 0.06 | 25476.9 | 1528.62
mo115 |  | h | Peón jardinero. | 0.06 | 18348.8 | 1100.93
|  |  |  | Subtotal mano de obra: |  | 31349
4 |  |  | Herramienta menor
|  | % | Herramienta menor | 2 | 338762 | 6775.24
Coste de mantenimiento decenal: $ 109.535,31 en los primeros 10 años. |  |  |  | Costos directos (1+2+3+4): |  | 345537