## Hoja 1
QEA010 | m² |  | Cubierta plana no transitable, ventilada, autoprotegida, tipo convencional. Impermeabilización con mantos asfálticos, tipo monocapa.
Cubierta plana no transitable, ventilada, autoprotegida, tipo convencional, pendiente del 1% al 15%. FORMACIÓN DE PENDIENTES: tablero cerámico hueco machihembrado de 80x25x3,5 cm con capa de regularización de mortero de cemento, confeccionado en obra, dosificación 1:6, de 3 cm de espesor, acabado fratasado, sobre muros divisorios interiores aligerados de ladrillo cerámico hueco de 24x11,5x9 cm, recibido con mortero de cemento, confeccionado en obra, dosificación 1:6, dispuestos cada 80 cm y con 30 cm de altura media, rematados superiormente con maestras de mortero de cemento, confeccionado en obra, dosificación 1:6; AISLAMIENTO TÉRMICO: manta ligera de lana de vidrio, IBR "ISOVER"; IMPERMEABILIZACIÓN: tipo monocapa, adherida, formada por manto de betún modificado con elastómero SBS, de 3,5 mm de espesor, con armadura de fieltro de poliéster reforzado y estabilizado de 150 g/m² previa imprimación con emulsión asfáltica aniónica con cargas. El precio no incluye la ejecución y el sellado de las juntas ni la ejecución de remates en los encuentros con paramentos y desagües.
Código |  | Unidad |  | Descripción | Cantidad | Valor unitario | Valor parcial
1 |  |  |  | Materiales
mt04lvc010c |  | Ud |  | Ladrillo cerámico hueco doble, para revestir, 24x11,5x9 cm, densidad 780 kg/m³. | 12 | 708.29 | 8499.48
mt08aaa010a |  | m³ |  | Agua. | 0.012 | 3289.66 | 39.48
mt01arg005a |  | t |  | Arena de cantera, para mortero preparado en obra. | 0.065 | 45246.8 | 2941.04
mt08cem000d |  | kg |  | Cemento gris en sacos. | 10 | 484.68 | 4846.8
mt16pea020b |  | m² |  | Panel rígido de poliestireno expandido, mecanizado lateral recto, de 20 mm de espesor, resistencia térmica 0,55 m²K/W, conductividad térmica 0,036 W/(mK), para junta de contracción. | 0.01 | 7842.85 | 78.43
mt16lvi010aad |  | m² |  | Manta ligera de lana de vidrio, IBR "ISOVER", revestida por una de sus caras con papel kraft que actúa como barrera de vapor, de 80 mm de espesor, resistencia térmica 2 m²K/W, conductividad térmica 0,04 W/(mK), Euroclase F de reacción al fuego, capacidad de absorción de agua a corto plazo <=1 kg/m² y factor de resistencia a la difusión del vapor de agua 1. | 1.2 | 22240.9 | 26689.1
mt04lvg020c |  | Ud |  | Tablero cerámico hueco machihembrado, para revestir, 80x25x3 cm, con las testas rectas. | 5 | 2823.25 | 14116.3
mt14lga010ea |  | m² |  | Manto de betún modificado con elastómero SBS, de 3,5 mm de espesor, masa nominal 5 kg/m², con armadura de fieltro de poliéster reforzado y estabilizado de 150 g/m², con autoprotección mineral de color gris. | 1.1 | 46143.9 | 50758.3
mt14iea020c |  | kg |  | Emulsión asfáltica aniónica con cargas. | 0.3 | 17787.9 | 5336.37
[5 empty] | Subtotal materiales: |  | 113305
2 |  |  |  | Equipo
mq06hor010 |  | h |  | Concretera eléctrica con una capacidad de amasado de 160 l. | 0.032 | 8779.49 | 280.94
[5 empty] | Subtotal equipo: |  | 280.94
3 |  |  |  | Mano de obra
mo020 |  | h |  | Oficial 1ª obra blanca. | 0.963 | 26625.3 | 25640.1
mo113 |  | h |  | Peón de obra blanca. | 1.359 | 19175.8 | 26059.9
mo054 |  | h |  | Oficial 1ª colocador de aislantes. | 0.062 | 27359.2 | 1696.27
mo101 |  | h |  | Ayudante colocador de aislantes. | 0.062 | 19903 | 1233.99
mo029 |  | h |  | Oficial 1ª aplicador de láminas y mantos impermeabilizantes. | 0.124 | 26625.3 | 3301.53
mo067 |  | h |  | Ayudante aplicador de láminas y mantos impermeabilizantes. | 0.124 | 19903 | 2467.98
[5 empty] | Subtotal mano de obra: |  | 60399.8
4 |  |  |  | Herramienta menor
|  | % |  | Herramienta menor | 2 | 173986 | 3479.72
Coste de mantenimiento decenal: $ 46.850,95 en los primeros 10 años. |  |  |  |  | Costos directos (1+2+3+4): |  | 177466