## Hoja 1
QAG022 | m² |  | Cubierta plana transitable, no ventilada, con piso flotante aislante, tipo invertida. Impermeabilización con mantos asfálticos, tipo bicapa.
Cubierta plana transitable, no ventilada, con piso flotante aislante, tipo invertida, pendiente del 1% al 5%, para tráfico peatonal privado. FORMACIÓN DE PENDIENTES: mediante encintado de limatesas, limahoyas y juntas con maestras de ladrillo cerámico hueco doble y capa de arcilla expandida, Arlita Dur "WEBER", vertida en seco y consolidada en su superficie con lechada de cemento, proporcionando una resistencia a compresión de 1 MPa y con una conductividad térmica de 0,087 W/(mK), con espesor medio de 10 cm; con capa de regularización de mortero de cemento, confeccionado en obra, dosificación 1:6 de 4 cm de espesor, acabado fratasado; IMPERMEABILIZACIÓN: tipo bicapa, adherida, compuesta por manto de betún modificado con elastómero SBS, de 2,5 mm de espesor, con armadura de fieltro de fibra de vidrio de 60 g/m², previa imprimación con emulsión asfáltica aniónica con cargas, y manto de betún modificado con elastómero SBS, de 2,5 mm de espesor, con armadura de fieltro de poliéster no tejido de 160 g/m² adherido al anterior con soplete, sin coincidir sus juntas; CAPA SEPARADORA BAJO PROTECCIÓN: geotextil no tejido compuesto por fibras de poliéster unidas por agujeteado, (200 g/m²); CAPA DE PROTECCIÓN Y AISLAMIENTO TÉRMICO: piso flotante de baldosas aislantes, formadas por 35 mm de mortero y 40 mm de poliestireno extruido, de 600x600 mm, color gris, acabado poroso, colocadas directamente sobre la capa separadora. El precio no incluye la ejecución y el sellado de las juntas ni la ejecución de remates en los encuentros con paramentos y desagües.
Código |  | Unidad |  | Descripción | Cantidad | Valor unitario | Valor parcial
1 |  |  |  | Materiales
mt04lvc010c |  | Ud |  | Ladrillo cerámico hueco doble, para revestir, 24x11,5x9 cm, densidad 780 kg/m³. | 3 | 705.72 | 2117.16
mt01arl030u |  | m³ |  | Arcilla expandida, Arlita Dur "WEBER", suministrada en sacos. | 0.1 | 373525 | 37352.5
mt09lec020b |  | m³ |  | Lechada de cemento CEM II/B-P 32,5 N 1/3. | 0.01 | 237295 | 2372.95
mt16pea020b |  | m² |  | Panel rígido de poliestireno expandido, mecanizado lateral recto, de 20 mm de espesor, resistencia térmica 0,55 m²K/W, conductividad térmica 0,036 W/(mK), para junta de contracción. | 0.01 | 7840.25 | 78.4
mt08aaa010a |  | m³ |  | Agua. | 0.008 | 3281.16 | 26.25
mt01arg005a |  | t |  | Arena de cantera, para mortero preparado en obra. | 0.065 | 45136 | 2933.84
mt08cem000d |  | kg |  | Cemento gris en sacos. | 10 | 483.43 | 4834.3
mt14lba010c |  | m² |  | Manto de betún modificado con elastómero SBS, de 2,5 mm de espesor, masa nominal 3 kg/m², con armadura de fieltro de poliéster no tejido de 160 g/m², de superficie no protegida. | 1.1 | 29893.6 | 32883
mt14lba010a |  | m² |  | Manto de betún modificado con elastómero SBS, de 2,5 mm de espesor, masa nominal 3 kg/m², con armadura de fieltro de fibra de vidrio de 60 g/m², de superficie no protegida. | 1.1 | 25914.8 | 28506.3
mt14iea020c |  | kg |  | Emulsión asfáltica aniónica con cargas. | 0.3 | 17800 | 5340.02
mt14gsa020ce |  | m² |  | Geotextil no tejido compuesto por fibras de poliéster unidas por agujeteado, con una resistencia a la tracción longitudinal de 1,63 kN/m, una resistencia a la tracción transversal de 2,08 kN/m, una apertura de cono al ensayo de perforación dinámica según ISO 13433 inferior a 27 mm, resistencia CBR a punzonamiento 0,4 kN y una masa superficial de 200 g/m². | 1.05 | 5025.9 | 5277.2
mt15lfs010a |  | m² |  | Baldosa aislante, formada por 35 mm de mortero y 40 mm de poliestireno extruido, conductividad térmica 0,033 W/(mK). | 1.05 | 133659 | 140342
[5 empty] | Subtotal materiales: |  | 262064
2 |  |  |  | Equipo
mq06hor010 |  | h |  | Concretera eléctrica con una capacidad de amasado de 160 l. | 0.032 | 8706.88 | 278.62
[5 empty] | Subtotal equipo: |  | 278.62
3 |  |  |  | Mano de obra
mo020 |  | h |  | Oficial 1ª obra blanca. | 0.235 | 25476.9 | 5987.08
mo113 |  | h |  | Peón de obra blanca. | 0.568 | 18348.8 | 10422.1
mo029 |  | h |  | Oficial 1ª aplicador de láminas y mantos impermeabilizantes. | 0.259 | 25476.9 | 6598.52
mo067 |  | h |  | Ayudante aplicador de láminas y mantos impermeabilizantes. | 0.259 | 19044.7 | 4932.56
[5 empty] | Subtotal mano de obra: |  | 27940.3
4 |  |  |  | Herramienta menor
|  | % |  | Herramienta menor | 2 | 290282 | 5805.65
Coste de mantenimiento decenal: $ 99.485,60 en los primeros 10 años. |  |  |  |  | Costos directos (1+2+3+4): |  | 296088